## 说明
类别 | 名词 | 说明
催化剂 | 活性组分 | 铁基催化剂以金属铁(Fe) 作为主要活性组分，是氨合成反应的核心催化中心。活性铁相通常由铁氧化物前驱体经还原活化后形成。
| 前驱体 | 常用前驱体包括Fe₃O₄（磁铁矿）、Fe₂O₃（赤铁矿） 等。前驱体的选择直接影响还原后铁晶粒的尺寸、分散度及最终催化性能。
| 晶相结构 | 还原后形成的α-Fe 是主要活性晶相。晶相结构的完整性、晶粒尺寸及缺陷密度对催化活性有显著影响。
| 铁比 | 指催化剂中活性铁元素的质量分数或摩尔分数，是衡量催化剂活性组分含量的重要指标。
| 比表面积 | 影响活性位点的暴露数量，通常比表面积越大，活性位点越多。
| 孔结构 | 包括孔径分布、孔容等，影响反应物和产物的传质效率。
| 粒径 | 铁晶粒粒径影响表面原子比例及活性位点密度，存在最佳粒径范围以实现活性与稳定性的平衡。
| 制备方式 | 包括熔融法（工业大规模生产主流工艺）、沉淀法、溶胶 - 凝胶法、浸渍法等。制备方式直接决定催化剂的物相组成、结构参数及宏观性能
| 机械强度 | 催化剂颗粒抵抗磨损、冲击、压碎的能力，工业上通常以压碎强度、磨损率量化表征。合成氨催化剂在装填、还原、长周期运行过程中，需承受高压气流冲击、床层压力差、温度波动等工况，足够的机械强度可避免催化剂破碎、粉化，防止床层压降升高、装置停车，是催化剂工程化放大的必备指标。
助剂 | 助剂含量 | 助剂在催化剂中的质量占比（或摩尔占比），是配方设计的核心参数。不同类型助剂存在最优添加区间，如电子助剂 K₂O 工业添加量通常为 0.5%~1.5%，结构助剂 Al₂O₃添加量通常为 2%~4%；过量添加会覆盖活性位点，不足则无法实现助剂的调控功能。
| 助剂种类 | 助剂是决定催化剂活性、稳定性、抗毒性与还原性能的关键组分，本身一般不具备催化活性，但通过与主活性相 α‑Fe 及催化剂基体发生结构效应、电子效应、扩散效应与协同效应，实现对催化性能的定向强化。多种助剂复配使用，可形成互补与协同，使催化剂满足工业化长周期、高压、高温、高原料适应性的要求。
| 添加方式 | 包括熔融共混法（与铁源前驱体一同熔融，工业主流）、浸渍法、共沉淀法、离子交换法等。添加方式直接决定助剂在催化剂中的分散性、与活性相的相互作用强度，进而决定助剂功能的发挥效果。
反应条件 | 温度 | 合成氨反应的体系温度。合成氨是放热、体积缩小的可逆反应，热力学上低温利于氨平衡转化率提升，动力学上高温利于加快反应速率；工业铁基催化剂的活性温度区间通常为 400℃~500℃
| 压力 | 合成氨反应体系的绝对压力。压力升高利于氨合成平衡正向移动，同时提升反应速率，工业装置运行压力通常为 10MPa~32MPa，分为高压法、中压法、低压法三大工艺路线；催化剂的性能评价需明确对应压力条件，压力直接影响催化剂的活性与稳定性表现
| 空速 | 单位时间内通过单位体积催化剂的反应原料气体积，单位通常为 h⁻¹，是衡量催化剂原料处理能力的核心参数。空速越高，原料气与催化剂的接触时间越短，单程转化率越低，但装置生产强度越高；工业合成氨装置空速通常为 10000h⁻¹~30000h⁻¹，是催化剂性能评价的关键控制参数。
| 氢氮比 | 合成氨原料气中 H₂与 N₂的摩尔比。合成氨反应的化学计量比为 3:1，工业装置与实验室评价通常控制氢氮比为 2.8~3.2，偏离该比例会直接影响反应平衡与动力学速率，进而影响催化剂活性评价结果，是原料气配比的核心控制指标。
| 进料组成 | 反应原料气的全组分构成，除核心的 H₂、N₂外，还包括惰性组分（Ar、CH₄）、毒物组分（H₂O、CO、CO₂、H₂S 等）。惰性组分会降低 H₂、N₂的有效分压，毒物组分会导致催化剂中毒失活，进料组成的精准控制是催化剂性能准确评价的前提。
| 气体纯度 | 原料气中有效组分（H₂、N₂）的占比，及有害杂质的含量限值。铁基催化剂对氧族化合物（O₂、H₂O、CO、CO₂）、硫磷化合物极为敏感，微量杂质即可导致活性位不可逆中毒失活；实验室评价通常要求原料气纯度≥99.99%，工业装置需严格控制原料气净化深度。
| 反应时间 | 催化剂在反应条件下的连续运行时长，是评价催化剂稳定性、寿命的核心时间维度，分为单次评价的反应接触时间，与长周期运行的寿命测试时间；通过不同反应时间下的性能变化，可量化表征催化剂的失活速率与使用寿命。
催化性能 | 氨合成活性 | 催化剂催化 N₂与 H₂合成 NH₃的核心能力，是催化剂最核心的性能指标。实验室通常以反应器出口氨浓度（体积分数 / 摩尔分数）、氨生成速率（mmol・g⁻¹・h⁻¹、μmol・m⁻²・s⁻¹）、时空产率等量化表征，活性高低直接决定催化剂的工业应用价值。
| 转化率 | 特指合成氨反应中，原料气中 N₂（或 H₂）的单程转化比例，是反应进行程度的量化指标，受反应热力学平衡、动力学速率、反应条件、催化剂活性共同影响，单程转化率是工业装置物料衡算、能效核算的核心参数。
| 选择性 | 催化剂催化生成目标产物 NH₃的反应占总反应的比例。合成氨铁基催化剂在常规反应条件下对 NH₃的选择性接近 100%，无明显副反应；该指标在原料气含杂质、非常规反应条件下的评价中具有重要意义，可表征催化剂对副反应的抑制能力。
| 稳定性 | 催化剂在连续运行过程中，保持其活性、选择性等核心性能不发生显著衰减的能力，通常以固定反应条件下，长周期运行后活性保留率量化表征，是工业催化剂长周期运行的核心指标，直接决定装置的运行周期与生产成本。
| 寿命 | 催化剂在工业装置或实验室评价中，保持其性能满足生产 / 评价要求的连续运行总时长。工业合成氨铁基催化剂的设计寿命通常为 5~10 年，寿命受催化剂的热稳定性、抗毒性、机械强度等多因素共同影响，是催化剂工程化应用的核心考核指标。
| 抗毒性 | 催化剂抵抗原料气中杂质毒物、维持催化性能不发生不可逆失活的能力。铁基催化剂的毒物主要包括氧族化合物、硫磷化合物、重金属等，抗毒性通过中毒后活性保留率、可逆中毒恢复能力量化表征，是工业原料气适配性的核心指标。
表征方法 | XRD | 用于测定催化剂的晶相组成、晶粒尺寸、晶格参数、晶相含量、结晶度等信息，是铁基催化剂物相分析的核心手段，可精准识别母体 Fe₃O₄、Fe₁₋ₓO 及还原后 α-Fe 的物相特征，计算铁微晶的晶粒尺寸与晶格畸变程度。
| BET | 基于氮气低温物理吸附，测定催化剂的比表面积、孔容、孔径分布等孔结构参数，是表征催化剂织构性质的标准方法，是关联催化剂活性位点暴露量、扩散性能的核心表征手段。
| TEM | 用于直观观测催化剂活性相的晶粒尺寸、形貌、分散性、晶面结构、晶格条纹等微观形貌信息，高分辨 TEM（HRTEM）可直接观测 α-Fe 的高活性晶面暴露情况，是解析催化剂纳米尺度结构的核心手段。
| SEM | 用于观测催化剂的宏观形貌、颗粒尺寸、表面形貌、孔道分布等微米尺度结构特征，可直观呈现催化剂制备、还原、反应前后的形貌变化，是催化剂工程化形貌表征的常用手段。
| XPS | 于测定催化剂表面的元素组成、元素价态、电子结构、表面物种分布等信息，可精准分析铁元素的价态变化、助剂与活性相的电子相互作用、表面吸附物种的特征，是解析催化剂表面电子性质的核心手段。
| H2-TPR | 用于表征催化剂的还原行为，包括还原起始温度、还原峰值温度、还原程度、还原动力学等信息，可评估铁基催化剂的还原难易程度，揭示助剂对催化剂还原性能的调控作用，是还原工艺优化的核心表征手段。
| N2-TPD | 用于表征催化剂对 N₂的吸附强度、吸附位点数量、吸附脱附行为。N₂的活化吸附是合成氨反应的速率控制步骤，该方法可直接关联催化剂的活性位点数量与活性强度，是合成氨催化剂活性位点表征的专属手段。
| NH3-TPD | 用于表征催化剂表面的酸碱性、酸位点数量与强度分布，合成氨产物 NH₃的脱附行为直接影响反应速率，该方法可解析催化剂对 NH₃的吸附脱附性能，同时可表征助剂对催化剂表面酸碱性质的调控作用。
| Mössbauer | 用于精准测定铁元素的价态、配位环境、物相组成、电子自旋态等信息，可识别 XRD 无法检测的无定形铁相、超顺磁铁微晶，是解析铁基催化剂中铁物种精细结构的专属核心手段，在合成氨铁基催化剂的物相与活性位研究中具有不可替代的作用。
| Raman | 用于测定催化剂的分子振动、晶格振动特征，识别催化剂的物相结构、表面物种、缺陷结构等信息，可表征铁氧化物的相变过程、助剂与活性相的相互作用，是 XRD 的重要补充手段，尤其适用于无定形物相的分析。
| FT-IR | 用于测定催化剂表面的官能团、吸附物种、化学键特征等信息，可原位表征合成氨反应过程中 N₂、H₂的吸附活化状态、中间体物种的演化，是揭示反应机理、吸附行为的核心原位表征手段。
反应机理 | 解离吸附 | 合成氨反应的经典吸附机理，指 N₂分子在铁基催化剂活性位上先发生 N≡N 键断裂，解离为两个 N 原子吸附物种，再逐步与 H 原子发生加氢反应生成 NH₃，是目前公认的工业铁基催化剂上合成氨的主流吸附活化路径。
| 缔合吸附 | 合成氨反应的补充吸附机理，指 N₂分子在催化剂表面吸附后，不直接发生 N≡N 键完全解离，而是先与 H 原子逐步加氢生成 N₂Hₓ（x=1~4）中间体，再发生 N-N 键断裂，最终生成 NH₃，该机理主要在低压、低温或特定活性位上被观测到。
| 加氢步骤 | 合成氨反应基元步骤中，吸附态 N 原子（或 N₂Hₓ中间体）与吸附态 H 原子逐步结合，生成 NH、NH₂、NH₃物种的连续基元反应过程，是合成氨反应的核心基元步骤，加氢步骤的动力学速率受催化剂表面电子结构、吸附物种覆盖度的直接影响。
| 脱附机理 | 描述合成氨反应最终产物 NH₃从催化剂活性位表面脱附的过程与机制。NH₃的脱附是合成氨反应的关键基元步骤，脱附难易程度直接影响反应速率，强吸附会导致活性位被产物覆盖，弱吸附则无法完成加氢过程，脱附机理是关联催化剂表面性质与反应性能的重要理论内容。
| 活性位模型 | 对铁基催化剂上具有氨合成催化活性的位点结构、组成、配位环境的理论描述，经典模型包括 C7 位模型（Fe (111) 晶面的高配位不饱和铁原子，是最高活性的活性位）、B5 位模型等。活性位的结构与数量直接决定催化剂的本征活性，是催化剂结构设计的核心理论依据。
| 速率控制步骤 | 在合成氨反应的连续基元步骤中，反应速率最慢、对总反应速率起决定性作用的基元步骤。工业铁基催化剂上，常规反应条件下的速率控制步骤为 N₂的解离吸附过程，该结论是合成氨催化剂性能优化、反应条件调控的核心理论基础。
| 活化能 | 合成氨反应发生所需克服的最低能量壁垒，单位为 kJ/mol，分为表观活化能与本征活化能。活化能越低，反应速率越快，是表征催化剂本征活性的核心动力学参数，助剂的核心作用之一就是降低 N₂解离吸附的活化能，提升反应速率。
| 反应级数 | 描述反应速率与反应物（H₂、N₂）、产物（NH₃）分压之间的幂函数关系的指数，分为对 N₂的反应级数、对 H₂的反应级数、对 NH₃的反应级数。铁基催化剂上合成氨反应对 N₂的级数接近 1 级，对 H₂的级数为正值，对产物 NH₃为负级数，是反应器设计、动力学模拟的核心参数。
| 吸附热 | 反应物（N₂、H₂）或产物（NH₃）在催化剂表面发生吸附过程的焓变，单位为 kJ/mol，分为微分吸附热与积分吸附热。吸附热的大小表征吸附物种与催化剂表面的相互作用强度，是关联吸附行为与反应性能的核心热力学参数。
| 指前因子 | Arrhenius 动力学方程中的前置常数，与催化剂表面活性位数量、吸附物种的碰撞频率、熵变等因素相关，是表征催化剂活性位点数量与反应动力学特征的重要参数，与活化能共同决定反应的动力学速率。
| 动力学参数 | 合成氨反应动力学方程中，用于定量描述反应速率与反应条件、催化剂性质之间关系的参数集合，核心包括活化能、反应级数、指前因子、吸附平衡常数等，是工业反应器设计、工艺参数优化、催化剂性能模拟的核心基础数据。
制备工艺 | 原料选择 | 制备铁基催化剂的前驱体、助剂、辅料等原料的筛选与品质控制，核心包括铁源的纯度、物相、杂质含量，助剂的类型与纯度。原料的理化性质直接决定催化剂的最终性能与批次稳定性，是制备工艺的首要环节。
| 混合方式 | 将铁源前驱体与各类助剂均匀混合的工艺方法，熔融法中为熔融共混，沉淀法中为溶液共混，浸渍法中为浸渍液混合等。混合的均匀性直接决定助剂在催化剂中的分散效果，进而影响助剂功能的发挥与催化剂性能的均一性。
| 成型工艺 | 将催化剂母体加工为符合工业装置要求的特定形状、尺寸的颗粒的工艺过程，主流包括压片成型、挤条成型、破碎筛分等。工业合成氨催化剂通常为不规则颗粒或球形颗粒，成型工艺直接决定催化剂的机械强度、床层压降、传质传热性能，是催化剂工程化的核心环节。
| 焙烧温度 | 催化剂前驱体在高温下进行热处理的温度参数，焙烧过程可实现前驱体的分解、晶相转变、晶粒生长、结构定型。焙烧温度直接决定催化剂母体的晶相组成、孔结构、机械强度，存在最优焙烧温度区间；温度过高会导致晶粒烧结、比表面积下降，温度过低则无法完成晶相定型与前驱体分解。
| 还原活化 | 将氧化态的催化剂母体在氢气（或氢氮混合气）氛围下，通过高温热处理还原为具有催化活性的还原态 α-Fe 的工艺过程，是催化剂获得活性的核心步骤。还原温度、还原压力、还原空速、升温速率等参数直接决定还原后铁微晶的尺寸、分散性、晶面结构，进而决定催化剂的最终活性与稳定性，工业上催化剂的还原活化是装置开车的核心关键环节。

## 制备方法
沉淀法
金属盐1 | 重量 g | 金属盐2 | 重量 g | 金属盐3 | 重量 g | 金属盐4 | 重量 g | 金属盐5 | 重量 g | 水体积 mL | 碱种类 | 浓度 mol/L | 滴加速度mL/min | 沉淀温度 ℃ | 搅拌速度 rpm | 沉淀 pH | 老化时间 h | 干燥温度 ℃ | 干燥时间 h | 焙烧温度 ℃ | 焙烧时间 h
浸渍法
金属盐1 | 重量 g | 金属盐2 | 重量 g | 金属盐3 | 重量 g | 金属盐4 | 重量 g | 金属盐5 | 重量 g | 水体积 mL | 载体种类 | 重量 g | 滴加速度mL/min | 浸渍温度 ℃ | 干燥温度℃ | 干燥时间 h | 焙烧温度 ℃ | 焙烧时间 h
溶胶凝胶法
金属盐1 | 重量 g | 金属盐2 | 重量 g | 金属盐3 | 重量 g | 金属盐4 | 重量 g | 金属盐5 | 重量 g | 水体积 mL | 柠檬酸质量 g | 水体积 mL | 干燥温度 ℃ | 干燥时间 ℃ | 焙烧温度 ℃ | 焙烧时间 h

## 催化剂信息
催化剂组成
活性中心 | 铁比 | 助剂1 | 助剂类型 | 助剂含量 | 助剂2 | 助剂类型 | 助剂含量 | 助剂3 | 助剂类型 | 助剂含量 | 助剂4 | 助剂类型 | 助剂含量

## 催化剂评价
评价条件 | [10 empty] | 反应评价 | [7 empty] | 催化性能
质量 m | 空速 h-1 | 温度 ℃ | 压力 MPa | 体积 cm3 | 测试管径 mm | 堆密度 g/cm3 | 氢氮比 | 反应时间 h | 硫酸浓度 mol/L | 硫酸用量 ml | 耐热前 375℃ | 耐热前 400℃ | 耐热前 425℃ | 耐热前 450℃ | 耐热后 375℃ | 耐热后 400℃ | 耐热后 425℃ | 耐热后 450℃ | 转化率 | 收率 | 选择性 | 稳定性 | 寿命

## 表征信息
表征信息
晶粒大小 nm | 比表面积 m2/g | 孔容 cm3/g | 孔径 nm | 元素组成 | XRD | BET | TEM | SEM | XPS | Mössbauer | Raman | FT-IR | TPD | TPR | 化学吸附