## NodeSummary
paper_title | node_type | count | sample_values
助剂对 Ru/CeO₂ 催化剂的表面性质及氨合成性能的影响 | BET | 1 | BET
助剂对 Ru/CeO₂ 催化剂的表面性质及氨合成性能的影响 | XRD | 1 | XRD
助剂对 Ru/CeO₂ 催化剂的表面性质及氨合成性能的影响 | 催化剂 | 8 | Ru/CeO₂ ¦ K-Ru/CeO₂ ¦ F-Ru/CeO₂
助剂对 Ru/CeO₂ 催化剂的表面性质及氨合成性能的影响 | 催化性能 | 8 | Ru/CeO₂ 催化性能 ¦ K-Ru/CeO₂ 催化性能 ¦ F-Ru/CeO₂ 催化性能
助剂对 Ru/CeO₂ 催化剂的表面性质及氨合成性能的影响 | 制备工艺 | 1 | 制备工艺1
助剂对 Ru/CeO₂ 催化剂的表面性质及氨合成性能的影响 | 制备方式 | 1 | 氧化还原共沉淀法
助剂对 Ru/CeO₂ 催化剂的表面性质及氨合成性能的影响 | 前驱体 | 5 | K₂RuO₄ ¦ KF ¦ KNO₃
助剂对 Ru/CeO₂ 催化剂的表面性质及氨合成性能的影响 | 助剂 | 7 | K ¦ F ¦ Ba
助剂对 Ru/CeO₂ 催化剂的表面性质及氨合成性能的影响 | 压力 | 1 | 10 MPa
助剂对 Ru/CeO₂ 催化剂的表面性质及氨合成性能的影响 | 反应机理 | 1 | 电子效应主导
助剂对 Ru/CeO₂ 催化剂的表面性质及氨合成性能的影响 | 反应条件 | 2 | 反应条件1 ¦ 反应条件2
助剂对 Ru/CeO₂ 催化剂的表面性质及氨合成性能的影响 | 孔结构 | 2 | 3.05 nm 孔径 ¦ 2.56 nm 孔径
助剂对 Ru/CeO₂ 催化剂的表面性质及氨合成性能的影响 | 文档 | 0
助剂对 Ru/CeO₂ 催化剂的表面性质及氨合成性能的影响 | 晶相结构 | 1 | CeO₂ 萤石结构
助剂对 Ru/CeO₂ 催化剂的表面性质及氨合成性能的影响 | 比表面积 | 2 | 120 m²·g⁻¹ ¦ 95 m²·g⁻¹
助剂对 Ru/CeO₂ 催化剂的表面性质及氨合成性能的影响 | 氢氮比 | 1 | H₂:N₂ = 3:1
助剂对 Ru/CeO₂ 催化剂的表面性质及氨合成性能的影响 | 氨合成活性 | 8 | 7.7 % ¦ 7.8 % ¦ 8.4 %
助剂对 Ru/CeO₂ 催化剂的表面性质及氨合成性能的影响 | 活性组分 | 1 | Ru
助剂对 Ru/CeO₂ 催化剂的表面性质及氨合成性能的影响 | 温度 | 2 | 400 °C ¦ 425 °C
助剂对 Ru/CeO₂ 催化剂的表面性质及氨合成性能的影响 | 焙烧温度 | 1 | 500 °C
助剂对 Ru/CeO₂ 催化剂的表面性质及氨合成性能的影响 | 空速 | 1 | 10 000 h⁻¹
助剂对 Ru/CeO₂ 催化剂的表面性质及氨合成性能的影响 | 粒径 | 2 | 7.7 nm ¦ 7.2 nm
助剂对 Ru/CeO₂ 催化剂的表面性质及氨合成性能的影响 | 表征方法 | 1 | 表征方法1
助剂对 Ru/CeO₂ 催化剂的表面性质及氨合成性能的影响 | 还原活化 | 1 | 200–500 °C 分步活化 2 h

## NodeReview
paper_title | node_id | node_type | display_name | original_name | value | unit | evidence_text | review_status | review_comment | corrected_value
助剂对 Ru/CeO₂ 催化剂的表面性质及氨合成性能的影响 | n48 | BET | BET | BET |  |  | 催化剂比表面积采用 BET 方程计算求得
助剂对 Ru/CeO₂ 催化剂的表面性质及氨合成性能的影响 | n47 | XRD | XRD | XRD |  |  | X 射线衍射( XRD)
助剂对 Ru/CeO₂ 催化剂的表面性质及氨合成性能的影响 | n9 | 催化剂 | Ba+Cs-Ru/CeO₂ | Ba+Cs-Ru /CeO2 |  |  | Ba+Cs-Ru /CeO2
助剂对 Ru/CeO₂ 催化剂的表面性质及氨合成性能的影响 | n5 | 催化剂 | Ba-Ru/CeO₂ | Ba-Ru /CeO2 |  |  | Ba-Ru /CeO2
助剂对 Ru/CeO₂ 催化剂的表面性质及氨合成性能的影响 | n6 | 催化剂 | Cs-Ru/CeO₂ | Cs-Ru /CeO2 |  |  | Cs-Ru /CeO2
助剂对 Ru/CeO₂ 催化剂的表面性质及氨合成性能的影响 | n7 | 催化剂 | F+Ba-Ru/CeO₂ | F+Ba-Ru /CeO2 |  |  | F+Ba-Ru /CeO2
助剂对 Ru/CeO₂ 催化剂的表面性质及氨合成性能的影响 | n8 | 催化剂 | F+Cs-Ru/CeO₂ | F+Cs-Ru /CeO2 |  |  | F+Cs-Ru /CeO2
助剂对 Ru/CeO₂ 催化剂的表面性质及氨合成性能的影响 | n4 | 催化剂 | F-Ru/CeO₂ | F-Ru /CeO2 |  |  | F-Ru /CeO2
助剂对 Ru/CeO₂ 催化剂的表面性质及氨合成性能的影响 | n3 | 催化剂 | K-Ru/CeO₂ | K-Ru /CeO2 |  |  | K-Ru /CeO2
助剂对 Ru/CeO₂ 催化剂的表面性质及氨合成性能的影响 | n2 | 催化剂 | Ru/CeO₂ | Ru /CeO2 |  |  | Ru /CeO2 催化剂
助剂对 Ru/CeO₂ 催化剂的表面性质及氨合成性能的影响 | n37 | 催化性能 | Ba+Cs-Ru/CeO₂ 催化性能 | Ba+Cs-Ru /CeO2 催化性能 |  |  | Ba+Cs-Ru /CeO2 2( Ba) ，3( Cs) 2． 54 29． 9 109 13． 3 15． 9
助剂对 Ru/CeO₂ 催化剂的表面性质及氨合成性能的影响 | n33 | 催化性能 | Ba-Ru/CeO₂ 催化性能 | Ba-Ru /CeO2 催化性能 |  |  | Ba-Ru /CeO2 2． 0 ( Ba) 3． 58 42． 1 153 8． 3 13． 6
助剂对 Ru/CeO₂ 催化剂的表面性质及氨合成性能的影响 | n34 | 催化性能 | Cs-Ru/CeO₂ 催化性能 | Cs-Ru /CeO2 催化性能 |  |  | Cs-Ru /CeO2 3 ( Cs) 3． 18 37． 4 136 10． 5 16． 0
助剂对 Ru/CeO₂ 催化剂的表面性质及氨合成性能的影响 | n35 | 催化性能 | F+Ba-Ru/CeO₂ 催化性能 | F+Ba-Ru /CeO2 催化性能 |  |  | F+Ba-Ru /CeO2 1． 5( F) ，2( Ba) 2． 69 31． 5 115 9． 6 13． 3
助剂对 Ru/CeO₂ 催化剂的表面性质及氨合成性能的影响 | n36 | 催化性能 | F+Cs-Ru/CeO₂ 催化性能 | F+Cs-Ru /CeO2 催化性能 |  |  | F+Cs-Ru /CeO2 1． 5( F) ，3( Cs) 2． 53 29． 7 108 12． 9 16． 2
助剂对 Ru/CeO₂ 催化剂的表面性质及氨合成性能的影响 | n32 | 催化性能 | F-Ru/CeO₂ 催化性能 | F-Ru /CeO2 催化性能 |  |  | F-Ru /CeO2 1． 5( F) 3． 22 37． 8 137 8． 4 14． 0
助剂对 Ru/CeO₂ 催化剂的表面性质及氨合成性能的影响 | n31 | 催化性能 | K-Ru/CeO₂ 催化性能 | K-Ru /CeO2 催化性能 |  |  | K-Ru /CeO2 1． 5( K) 3． 80 39． 7 145 7． 8 13． 7
助剂对 Ru/CeO₂ 催化剂的表面性质及氨合成性能的影响 | n30 | 催化性能 | Ru/CeO₂ 催化性能 | Ru /CeO2 催化性能 |  |  | Ru /CeO2 0 3． 90 45． 6 167 7． 7 12． 6
助剂对 Ru/CeO₂ 催化剂的表面性质及氨合成性能的影响 | n56 | 制备工艺 | 制备工艺1 | 制备工艺1 |  |  | 采用氧化还原共沉淀法制备了一系列无氯负载型钌催化剂
助剂对 Ru/CeO₂ 催化剂的表面性质及氨合成性能的影响 | n57 | 制备方式 | 氧化还原共沉淀法 | 氧化还原共沉淀法 |  |  | 采用氧化还原共沉淀法制备
助剂对 Ru/CeO₂ 催化剂的表面性质及氨合成性能的影响 | n21 | 前驱体 | Ba(NO₃)₂ | Ba( NO3 ) 2 |  |  | KF、KNO3、Ba( NO3 ) 2、CsNO3 为助剂前驱体
助剂对 Ru/CeO₂ 催化剂的表面性质及氨合成性能的影响 | n22 | 前驱体 | CsNO₃ | CsNO3 |  |  | KF、KNO3、Ba( NO3 ) 2、CsNO3 为助剂前驱体
助剂对 Ru/CeO₂ 催化剂的表面性质及氨合成性能的影响 | n19 | 前驱体 | KF | KF |  |  | KF、KNO3、Ba( NO3 ) 2、CsNO3 为助剂前驱体
助剂对 Ru/CeO₂ 催化剂的表面性质及氨合成性能的影响 | n20 | 前驱体 | KNO₃ | KNO3 |  |  | KF、KNO3、Ba( NO3 ) 2、CsNO3 为助剂前驱体
助剂对 Ru/CeO₂ 催化剂的表面性质及氨合成性能的影响 | n11 | 前驱体 | K₂RuO₄ | K2RuO4 |  |  | 采用钌酸钾为活性成分钌的前驱体
助剂对 Ru/CeO₂ 催化剂的表面性质及氨合成性能的影响 | n14 | 助剂 | Ba | Ba |  |  | Ba-Ru /CeO2
助剂对 Ru/CeO₂ 催化剂的表面性质及氨合成性能的影响 | n18 | 助剂 | Ba+Cs | Ba+Cs |  |  | Ba+Cs-Ru /CeO2
助剂对 Ru/CeO₂ 催化剂的表面性质及氨合成性能的影响 | n15 | 助剂 | Cs | Cs |  |  | Cs-Ru /CeO2
助剂对 Ru/CeO₂ 催化剂的表面性质及氨合成性能的影响 | n13 | 助剂 | F | F |  |  | F-Ru /CeO2
助剂对 Ru/CeO₂ 催化剂的表面性质及氨合成性能的影响 | n16 | 助剂 | F+Ba | F+Ba |  |  | F+Ba-Ru /CeO2
助剂对 Ru/CeO₂ 催化剂的表面性质及氨合成性能的影响 | n17 | 助剂 | F+Cs | F+Cs |  |  | F+Cs-Ru /CeO2
助剂对 Ru/CeO₂ 催化剂的表面性质及氨合成性能的影响 | n12 | 助剂 | K | K |  |  | K-Ru /CeO2
助剂对 Ru/CeO₂ 催化剂的表面性质及氨合成性能的影响 | n25 | 压力 | 10 MPa | 10 MPa | 10 | MPa | 10 MPa
助剂对 Ru/CeO₂ 催化剂的表面性质及氨合成性能的影响 | n60 | 反应机理 | 电子效应主导 | 电子效应 |  |  | 电子效应才是影响催化剂氨合成活性的主要因素
助剂对 Ru/CeO₂ 催化剂的表面性质及氨合成性能的影响 | n23 | 反应条件 | 反应条件1 | 反应条件1 |  |  | 400 ℃ 10 MPa 10 000 h－1
助剂对 Ru/CeO₂ 催化剂的表面性质及氨合成性能的影响 | n28 | 反应条件 | 反应条件2 | 反应条件2 |  |  | 425 ℃ 10 MPa 10 000 h－1
助剂对 Ru/CeO₂ 催化剂的表面性质及氨合成性能的影响 | n53 | 孔结构 | 2.56 nm 孔径 | 2． 56 |  |  | Cs-Ru /CeO2 95 0． 11 2． 56
助剂对 Ru/CeO₂ 催化剂的表面性质及氨合成性能的影响 | n52 | 孔结构 | 3.05 nm 孔径 | 3． 05 |  |  | Ru /CeO2 120 0． 18 3． 05
助剂对 Ru/CeO₂ 催化剂的表面性质及氨合成性能的影响 | n1 | 文档 |  |  |  |  | 助剂对 Ru /CeO2 催化剂的表面性质及氨合成性能的影响
助剂对 Ru/CeO₂ 催化剂的表面性质及氨合成性能的影响 | n49 | 晶相结构 | CeO₂ 萤石结构 | 二氧化铈萤石结构 |  |  | 各催化剂均表现出二氧化铈萤石结构
助剂对 Ru/CeO₂ 催化剂的表面性质及氨合成性能的影响 | n50 | 比表面积 | 120 m²·g⁻¹ | 120 | 120 | m²·g⁻¹ | Ru /CeO2 120 0． 18 3． 05
助剂对 Ru/CeO₂ 催化剂的表面性质及氨合成性能的影响 | n51 | 比表面积 | 95 m²·g⁻¹ | 95 | 95 | m²·g⁻¹ | Cs-Ru /CeO2 95 0． 11 2． 56
助剂对 Ru/CeO₂ 催化剂的表面性质及氨合成性能的影响 | n27 | 氢氮比 | H₂:N₂ = 3:1 | H2 N2 混合气( 物质的量比 3 ∶1) |  |  | 反应气为 H2 N2 混合气( 物质的量比 3 ∶1)
助剂对 Ru/CeO₂ 催化剂的表面性质及氨合成性能的影响 | n42 | 氨合成活性 | 10.5 % | 10． 5 | 10.5 | % | Cs-Ru /CeO2 ... 10． 5 16． 0
助剂对 Ru/CeO₂ 催化剂的表面性质及氨合成性能的影响 | n44 | 氨合成活性 | 12.9 % | 12． 9 | 12.9 | % | F+Cs-Ru /CeO2 ... 12． 9 16． 2
助剂对 Ru/CeO₂ 催化剂的表面性质及氨合成性能的影响 | n45 | 氨合成活性 | 13.3 % | 13． 3 | 13.3 | % | Ba+Cs-Ru /CeO2 ... 13． 3 15． 9
助剂对 Ru/CeO₂ 催化剂的表面性质及氨合成性能的影响 | n38 | 氨合成活性 | 7.7 % | 7． 7 | 7.7 | % | Ru /CeO2 ... 7． 7 12． 6
助剂对 Ru/CeO₂ 催化剂的表面性质及氨合成性能的影响 | n39 | 氨合成活性 | 7.8 % | 7． 8 | 7.8 | % | K-Ru /CeO2 ... 7． 8 13． 7
助剂对 Ru/CeO₂ 催化剂的表面性质及氨合成性能的影响 | n41 | 氨合成活性 | 8.3 % | 8． 3 | 8.3 | % | Ba-Ru /CeO2 ... 8． 3 13． 6
助剂对 Ru/CeO₂ 催化剂的表面性质及氨合成性能的影响 | n40 | 氨合成活性 | 8.4 % | 8． 4 | 8.4 | % | F-Ru /CeO2 ... 8． 4 14． 0
助剂对 Ru/CeO₂ 催化剂的表面性质及氨合成性能的影响 | n43 | 氨合成活性 | 9.6 % | 9． 6 | 9.6 | % | F+Ba-Ru /CeO2 ... 9． 6 13． 3
助剂对 Ru/CeO₂ 催化剂的表面性质及氨合成性能的影响 | n10 | 活性组分 | Ru | Ru |  |  | 钌单质计质量为二氧化铈载体的 4%
助剂对 Ru/CeO₂ 催化剂的表面性质及氨合成性能的影响 | n24 | 温度 | 400 °C | 400 ℃ | 400 | °C | 400 ℃
助剂对 Ru/CeO₂ 催化剂的表面性质及氨合成性能的影响 | n29 | 温度 | 425 °C | 425 ℃ | 425 | °C | 425 ℃ 10 MPa 10 000 h－1
助剂对 Ru/CeO₂ 催化剂的表面性质及氨合成性能的影响 | n58 | 焙烧温度 | 500 °C | 500 ℃ | 500 | °C | 然后在空气中 500 ℃焙烧 1 h
助剂对 Ru/CeO₂ 催化剂的表面性质及氨合成性能的影响 | n26 | 空速 | 10 000 h⁻¹ | 10 000 h－1 | 10 000 | h⁻¹ | 10 000 h－1
助剂对 Ru/CeO₂ 催化剂的表面性质及氨合成性能的影响 | n55 | 粒径 | 7.2 nm | 7． 2 | 7.2 | nm | Cs-Ru /CeO2 95 0． 11 2． 56 7． 2
助剂对 Ru/CeO₂ 催化剂的表面性质及氨合成性能的影响 | n54 | 粒径 | 7.7 nm | 7． 7 | 7.7 | nm | Ru /CeO2 120 0． 18 3． 05 7． 7
助剂对 Ru/CeO₂ 催化剂的表面性质及氨合成性能的影响 | n46 | 表征方法 | 表征方法1 | 表征方法1 |  |  | 采用 N2 物理吸附、CO 脉冲吸附、XRD、XRF 等表征手段
助剂对 Ru/CeO₂ 催化剂的表面性质及氨合成性能的影响 | n59 | 还原活化 | 200–500 °C 分步活化 2 h | 200、300、400、425、450、475 500 ℃活化 2 h |  |  | 分别于 200、300、400、425、450、475 500 ℃活化 2 h