## NodeSummary
paper_title | node_type | count | sample_values
助剂对Ru/CeO2催化剂的表面性质及氨合成性能的影响 | BET | 1 | BET
助剂对Ru/CeO2催化剂的表面性质及氨合成性能的影响 | XRD | 1 | XRD
助剂对Ru/CeO2催化剂的表面性质及氨合成性能的影响 | 催化剂 | 3 | Ru/CeO₂ ¦ Ba+Cs-Ru/CeO₂ ¦ Cs-Ru/CeO₂
助剂对Ru/CeO2催化剂的表面性质及氨合成性能的影响 | 催化性能 | 3 | Ru/CeO₂催化性能 ¦ Ba+Cs-Ru/CeO₂催化性能 ¦ Cs-Ru/CeO₂催化性能
助剂对Ru/CeO2催化剂的表面性质及氨合成性能的影响 | 助剂 | 2 | Ba ¦ Cs
助剂对Ru/CeO2催化剂的表面性质及氨合成性能的影响 | 压力 | 1 | 10 MPa
助剂对Ru/CeO2催化剂的表面性质及氨合成性能的影响 | 反应条件 | 1 | 氨合成反应条件
助剂对Ru/CeO2催化剂的表面性质及氨合成性能的影响 | 孔结构 | 2 | 3.05 nm ¦ 3.50 nm
助剂对Ru/CeO2催化剂的表面性质及氨合成性能的影响 | 文档 | 0
助剂对Ru/CeO2催化剂的表面性质及氨合成性能的影响 | 比表面积 | 3 | 120 m²/g ¦ 89 m²/g ¦ 95 m²/g
助剂对Ru/CeO2催化剂的表面性质及氨合成性能的影响 | 氨合成活性 | 3 | 7.7 % ¦ 13.3 % ¦ 10.5 %
助剂对Ru/CeO2催化剂的表面性质及氨合成性能的影响 | 活性组分 | 1 | Ru
助剂对Ru/CeO2催化剂的表面性质及氨合成性能的影响 | 温度 | 1 | 400 °C
助剂对Ru/CeO2催化剂的表面性质及氨合成性能的影响 | 空速 | 1 | 10000 h⁻¹
助剂对Ru/CeO2催化剂的表面性质及氨合成性能的影响 | 粒径 | 2 | 7.7 nm ¦ 7.0 nm
助剂对Ru/CeO2催化剂的表面性质及氨合成性能的影响 | 表征方法 | 1 | 表征组合

## NodeReview
paper_title | node_id | node_type | display_name | original_name | value | unit | evidence_text | review_status | review_comment | corrected_value
助剂对Ru/CeO2催化剂的表面性质及氨合成性能的影响 | n6 | BET | BET | N2 physisorption |  |  | N2 physisorption CO chemisorption... were carried out
助剂对Ru/CeO2催化剂的表面性质及氨合成性能的影响 | n5 | XRD | XRD | X-ray diffraction |  |  | X-ray diffraction were carried out to investigate the effect
助剂对Ru/CeO2催化剂的表面性质及氨合成性能的影响 | n16 | 催化剂 | Ba+Cs-Ru/CeO₂ | Ba+Cs-Ru/CeO2 |  |  | Ammonia synthesis concentration of over 13.3% was obtained over Ba+Cs-Ru/CeO2 catalyst
助剂对Ru/CeO2催化剂的表面性质及氨合成性能的影响 | n24 | 催化剂 | Cs-Ru/CeO₂ | Cs-Ru/CeO2 |  |  | For the single-promoted Ru/CeO2 catalyst cesium proved to be most effective
助剂对Ru/CeO2催化剂的表面性质及氨合成性能的影响 | n2 | 催化剂 | Ru/CeO₂ | Ru/CeO2 |  |  | A series of Ru based ammonia synthesis catalysts supported by ceria
助剂对Ru/CeO2催化剂的表面性质及氨合成性能的影响 | n19 | 催化性能 | Ba+Cs-Ru/CeO₂催化性能 | Ammonia synthesis concentration |  |  | Ammonia synthesis concentration of over 13.3% was obtained
助剂对Ru/CeO2催化剂的表面性质及氨合成性能的影响 | n26 | 催化性能 | Cs-Ru/CeO₂催化性能 | Ammonia concentration |  |  | Table 3... Cs-Ru/CeO2... 10.5
助剂对Ru/CeO2催化剂的表面性质及氨合成性能的影响 | n11 | 催化性能 | Ru/CeO₂催化性能 | Ammonia concentration |  |  | Table 3... Ru/CeO2... 7.7
助剂对Ru/CeO2催化剂的表面性质及氨合成性能的影响 | n17 | 助剂 | Ba | barium |  |  | affected remarkably by cesium and barium co-exists
助剂对Ru/CeO2催化剂的表面性质及氨合成性能的影响 | n18 | 助剂 | Cs | cesium |  |  | affected remarkably by cesium and barium co-exists
助剂对Ru/CeO2催化剂的表面性质及氨合成性能的影响 | n9 | 压力 | 10 MPa | 10 MPa | 10 | MPa | under 400°C 10 MPa
助剂对Ru/CeO2催化剂的表面性质及氨合成性能的影响 | n7 | 反应条件 | 氨合成反应条件 | reaction condition |  |  | under 400°C 10 MPa and 10 000 h-1
助剂对Ru/CeO2催化剂的表面性质及氨合成性能的影响 | n14 | 孔结构 | 3.05 nm | 3.05 | 3.05 | nm | Table 2... Ru/CeO2... Pore size d/nm... 3.05
助剂对Ru/CeO2催化剂的表面性质及氨合成性能的影响 | n22 | 孔结构 | 3.50 nm | 3.50 | 3.50 | nm | Table 2... Ba+Cs-Ru/CeO2... 3.50
助剂对Ru/CeO2催化剂的表面性质及氨合成性能的影响 | n1 | 文档 |  |  |  |  | Effect of promoter on study properties and catalytic activity of Ru/CeO2 catalyst for ammonia synthesis
助剂对Ru/CeO2催化剂的表面性质及氨合成性能的影响 | n13 | 比表面积 | 120 m²/g | 120 | 120 | m²/g | Table 2... Ru/CeO2... Surface area... 120
助剂对Ru/CeO2催化剂的表面性质及氨合成性能的影响 | n21 | 比表面积 | 89 m²/g | 89 | 89 | m²/g | Table 2... Ba+Cs-Ru/CeO2... 89
助剂对Ru/CeO2催化剂的表面性质及氨合成性能的影响 | n25 | 比表面积 | 95 m²/g | 95 | 95 | m²/g | Table 2... Cs-Ru/CeO2... 95
助剂对Ru/CeO2催化剂的表面性质及氨合成性能的影响 | n27 | 氨合成活性 | 10.5 % | 10.5 | 10.5 | % | Table 3... Cs-Ru/CeO2... 10.5
助剂对Ru/CeO2催化剂的表面性质及氨合成性能的影响 | n20 | 氨合成活性 | 13.3 % | 13.3% | 13.3 | % | Ammonia synthesis concentration of over 13.3% was obtained over Ba+Cs-Ru/CeO2
助剂对Ru/CeO2催化剂的表面性质及氨合成性能的影响 | n12 | 氨合成活性 | 7.7 % | 7.7 | 7.7 | % | Table 3... Ru/CeO2... 7.7
助剂对Ru/CeO2催化剂的表面性质及氨合成性能的影响 | n3 | 活性组分 | Ru | Ru |  |  | A series of Ru based ammonia synthesis catalysts
助剂对Ru/CeO2催化剂的表面性质及氨合成性能的影响 | n8 | 温度 | 400 °C | 400°C | 400 | °C | under 400°C 10 MPa
助剂对Ru/CeO2催化剂的表面性质及氨合成性能的影响 | n10 | 空速 | 10000 h⁻¹ | 10 000 h-1 | 10000 | h⁻¹ | under 400°C 10 MPa and 10 000 h-1
助剂对Ru/CeO2催化剂的表面性质及氨合成性能的影响 | n23 | 粒径 | 7.0 nm | 7.0 | 7.0 | nm | Table 2... Ba+Cs-Ru/CeO2... 7.0
助剂对Ru/CeO2催化剂的表面性质及氨合成性能的影响 | n15 | 粒径 | 7.7 nm | 7.7 | 7.7 | nm | Table 2... Ru/CeO2... Particle size d/nm... 7.7
助剂对Ru/CeO2催化剂的表面性质及氨合成性能的影响 | n4 | 表征方法 | 表征组合 | 表征组合 |  |  | N2 physisorption CO chemisorption and X-ray diffraction were carried out