## PaperSummary
field | value | expert_note
paper_title | 助剂对 Ru/CeO₂ 催化剂的表面性质及氨合成性能的影响
source | Prompt.md 与 structured markdown；Prompt 来源 ；论文 structured markdown 来源
filename | document_structured.md
sample_count | 23
performance_item_count | 47
characterization_item_count | 52
mechanism_item_count | 2
review_flag_count | 5
review_goal | 按样品、性能、表征、机理和疑点五个视角审核论文抽取结果
how_to_review | 先看样品是否找全，再看性能是否可信，随后核对表征和机理，最后处理复核问题

## SampleOverview
paper_title | sample_id | sample_name | sample_category | promoters | promoter_contents | key_components | preparation_summary | test_condition_summary | performance_summary | characterization_summary | mechanism_summary | sample_identity_evidence | review_status | review_comment | corrected_record
助剂对 Ru/CeO₂ 催化剂的表面性质及氨合成性能的影响 | s1 | Ru/CeO₂ | base_sample |  |  | Ru ¦ CeO₂ | preparation route: oxidation-reduction coprecipitation + incipient wetness impregnation + drying + calcination ; Ru precursor: K₂RuO₄ ; Ru loading basis: 4 wt% | ammonia synthesis test pressure: 10 MPa ; ammonia synthesis feed ratio: H₂:N₂ = 3:1 ; catalyst amount per test: 2 mL | NH3 concentration at 400 °C: 7.7 % ; NH3 concentration at 425 °C: 12.6 % ; TOF at 400 °C: 4.9 10⁻² s⁻¹ ; ... 共 4 条 | BET surface area: 120 m²·g⁻¹ ; pore volume: 0.18 cm³·g⁻¹ ; pore size: 3.05 nm ; ... 共 10 条 | dominant catalytic factor: electronic effect rather than structural factors | 表 1、表 2、表 3 与图 2、图 3均出现未加助剂的 Ru/CeO₂ 样品。
助剂对 Ru/CeO₂ 催化剂的表面性质及氨合成性能的影响 | s2 | K-Ru/CeO₂ | single_promoted_sample | K | 1.5 wt% K | Ru ¦ CeO₂ ¦ K | preparation route: oxidation-reduction coprecipitation + incipient wetness impregnation + drying + calcination ; Ru precursor: K₂RuO₄ ; Ru loading basis: 4 wt% | ammonia synthesis test pressure: 10 MPa ; ammonia synthesis feed ratio: H₂:N₂ = 3:1 ; catalyst amount per test: 2 mL | NH3 concentration at 400 °C: 7.8 % ; NH3 concentration at 425 °C: 13.7 % ; TOF at 400 °C: 5.7 10⁻² s⁻¹ ; ... 共 4 条 | BET surface area: 100 m²·g⁻¹ ; pore volume: 0.22 cm³·g⁻¹ ; pore size: 4.40 nm ; ... 共 9 条 | dominant catalytic factor: electronic effect rather than structural factors | 图 2 图注写明 K loading is 1.5%，表 1 和表 3给出 K-Ru/CeO₂。
助剂对 Ru/CeO₂ 催化剂的表面性质及氨合成性能的影响 | s3 | F-Ru/CeO₂ | single_promoted_sample | F | 1.5 wt% F | Ru ¦ CeO₂ ¦ F | preparation route: oxidation-reduction coprecipitation + incipient wetness impregnation + drying + calcination ; Ru precursor: K₂RuO₄ ; Ru loading basis: 4 wt% | ammonia synthesis test pressure: 10 MPa ; ammonia synthesis feed ratio: H₂:N₂ = 3:1 ; catalyst amount per test: 2 mL | NH3 concentration at 400 °C: 8.4 % ; NH3 concentration at 425 °C: 14.0 % ; TOF at 400 °C: 6.4 10⁻² s⁻¹ ; ... 共 4 条 | BET surface area: 94 m²·g⁻¹ ; pore volume: 0.14 cm³·g⁻¹ ; pore size: 3.03 nm ; ... 共 9 条 | dominant catalytic factor: electronic effect rather than structural factors ; F promoter role: F can promote Ru/CeO₂ ammonia synthesis and does not poison the catalyst | 图 2 图注写明 F loading is 1.5%，表 1 和表 3给出 F-Ru/CeO₂。
助剂对 Ru/CeO₂ 催化剂的表面性质及氨合成性能的影响 | s4 | Ba-Ru/CeO₂ | single_promoted_sample | Ba | 2 wt% Ba | Ru ¦ CeO₂ ¦ Ba | preparation route: oxidation-reduction coprecipitation + incipient wetness impregnation + drying + calcination ; Ru precursor: K₂RuO₄ ; Ru loading basis: 4 wt% | ammonia synthesis test pressure: 10 MPa ; ammonia synthesis feed ratio: H₂:N₂ = 3:1 ; catalyst amount per test: 2 mL | NH3 concentration at 400 °C: 8.3 % ; NH3 concentration at 425 °C: 13.6 % ; TOF at 400 °C: 5.7 10⁻² s⁻¹ ; ... 共 4 条 | BET surface area: 109 m²·g⁻¹ ; pore volume: 0.15 cm³·g⁻¹ ; pore size: 2.80 nm ; ... 共 9 条 | dominant catalytic factor: electronic effect rather than structural factors | 图 2 图注写明 Ba loading is 2%，表 1 和表 3给出 Ba-Ru/CeO₂。
助剂对 Ru/CeO₂ 催化剂的表面性质及氨合成性能的影响 | s5 | Cs-Ru/CeO₂ | single_promoted_sample | Cs | 3 wt% Cs | Ru ¦ CeO₂ ¦ Cs | preparation route: oxidation-reduction coprecipitation + incipient wetness impregnation + drying + calcination ; Ru precursor: K₂RuO₄ ; Ru loading basis: 4 wt% | ammonia synthesis test pressure: 10 MPa ; ammonia synthesis feed ratio: H₂:N₂ = 3:1 ; catalyst amount per test: 2 mL | NH3 concentration at 400 °C: 10.5 % ; NH3 concentration at 425 °C: 16.0 % ; TOF at 400 °C: 7.9 10⁻² s⁻¹ ; ... 共 4 条 | BET surface area: 95 m²·g⁻¹ ; pore volume: 0.11 cm³·g⁻¹ ; pore size: 2.56 nm ; ... 共 9 条 | dominant catalytic factor: electronic effect rather than structural factors | 图 2 图注写明 Cs loading is 3%，表 1 和表 3给出 Cs-Ru/CeO₂。
助剂对 Ru/CeO₂ 催化剂的表面性质及氨合成性能的影响 | s6 | F+Ba-Ru/CeO₂ | multi_promoted_sample | F ¦ Ba | 1.5 wt% F ¦ 2 wt% Ba | Ru ¦ CeO₂ ¦ F ¦ Ba | preparation route: oxidation-reduction coprecipitation + incipient wetness impregnation + drying + calcination ; Ru precursor: K₂RuO₄ ; Ru loading basis: 4 wt% | ammonia synthesis test pressure: 10 MPa ; ammonia synthesis feed ratio: H₂:N₂ = 3:1 ; catalyst amount per test: 2 mL | NH3 concentration at 400 °C: 9.6 % ; NH3 concentration at 425 °C: 13.3 % ; TOF at 400 °C: 8.7 10⁻² s⁻¹ ; ... 共 4 条 | BET surface area: 87 m²·g⁻¹ ; pore volume: 0.14 cm³·g⁻¹ ; pore size: 3.22 nm ; ... 共 9 条 | dominant catalytic factor: electronic effect rather than structural factors | 表 1 和表 3列出 F+Ba-Ru/CeO₂；图 3为双助剂样品之一。
助剂对 Ru/CeO₂ 催化剂的表面性质及氨合成性能的影响 | s7 | F+Cs-Ru/CeO₂ | multi_promoted_sample | F ¦ Cs | 1.5 wt% F ¦ 3 wt% Cs | Ru ¦ CeO₂ ¦ F ¦ Cs | preparation route: oxidation-reduction coprecipitation + incipient wetness impregnation + drying + calcination ; Ru precursor: K₂RuO₄ ; Ru loading basis: 4 wt% | ammonia synthesis test pressure: 10 MPa ; ammonia synthesis feed ratio: H₂:N₂ = 3:1 ; catalyst amount per test: 2 mL | NH3 concentration at 400 °C: 12.9 % ; NH3 concentration at 425 °C: 16.2 % ; TOF at 400 °C: 12.0 10⁻² s⁻¹ ; ... 共 4 条 | BET surface area: 76 m²·g⁻¹ ; pore volume: 0.16 cm³·g⁻¹ ; pore size: 4.18 nm ; ... 共 9 条 | dominant catalytic factor: electronic effect rather than structural factors | 表 1 和表 3列出 F+Cs-Ru/CeO₂；图 3为双助剂样品之一。
助剂对 Ru/CeO₂ 催化剂的表面性质及氨合成性能的影响 | s8 | Ba+Cs-Ru/CeO₂ | multi_promoted_sample | Ba ¦ Cs | 2 wt% Ba ¦ 3 wt% Cs | Ru ¦ CeO₂ ¦ Ba ¦ Cs | preparation route: oxidation-reduction coprecipitation + incipient wetness impregnation + drying + calcination ; Ru precursor: K₂RuO₄ ; Ru loading basis: 4 wt% | ammonia synthesis test pressure: 10 MPa ; ammonia synthesis feed ratio: H₂:N₂ = 3:1 ; catalyst amount per test: 2 mL | NH3 concentration at 400 °C: 13.3 % ; NH3 concentration at 425 °C: 15.9 % ; TOF at 400 °C: 12.3 10⁻² s⁻¹ ; ... 共 4 条 | BET surface area: 89 m²·g⁻¹ ; pore volume: 0.15 cm³·g⁻¹ ; pore size: 3.50 nm ; ... 共 9 条 | dominant catalytic factor: electronic effect rather than structural factors | 表 1 和表 3列出 Ba+Cs-Ru/CeO₂；图 3为双助剂样品之一。
助剂对 Ru/CeO₂ 催化剂的表面性质及氨合成性能的影响 | s9 | 0.5 wt% Cs-Ru/CeO₂ | sample_series_member | Cs | 0.5 wt% Cs | Ru ¦ CeO₂ ¦ Cs |  |  | NH3 concentration: 9.9 % |  |  | 图 1 给出 Cs 含量为 0.5% 的 4% Ru/CeO₂ 催化剂氨浓度数据。
助剂对 Ru/CeO₂ 催化剂的表面性质及氨合成性能的影响 | s10 | 1.0 wt% Cs-Ru/CeO₂ | sample_series_member | Cs | 1.0 wt% Cs | Ru ¦ CeO₂ ¦ Cs |  |  | NH3 concentration: 10.0 % |  |  | 图 1 给出 Cs 含量为 1.0% 的 4% Ru/CeO₂ 催化剂氨浓度数据。
助剂对 Ru/CeO₂ 催化剂的表面性质及氨合成性能的影响 | s11 | 1.5 wt% Cs-Ru/CeO₂ | sample_series_member | Cs | 1.5 wt% Cs | Ru ¦ CeO₂ ¦ Cs |  |  | NH3 concentration: 10.2 % |  |  | 图 1 给出 Cs 含量为 1.5% 的 4% Ru/CeO₂ 催化剂氨浓度数据。
助剂对 Ru/CeO₂ 催化剂的表面性质及氨合成性能的影响 | s12 | 2.0 wt% Cs-Ru/CeO₂ | sample_series_member | Cs | 2.0 wt% Cs | Ru ¦ CeO₂ ¦ Cs |  |  | NH3 concentration: 10.1 % |  |  | 图 1 给出 Cs 含量为 2.0% 的 4% Ru/CeO₂ 催化剂氨浓度数据。
助剂对 Ru/CeO₂ 催化剂的表面性质及氨合成性能的影响 | s13 | 2.5 wt% Cs-Ru/CeO₂ | sample_series_member | Cs | 2.5 wt% Cs | Ru ¦ CeO₂ ¦ Cs |  |  | NH3 concentration: 10.0 % |  |  | 图 1 给出 Cs 含量为 2.5% 的 4% Ru/CeO₂ 催化剂氨浓度数据。
助剂对 Ru/CeO₂ 催化剂的表面性质及氨合成性能的影响 | s14 | 0.5 wt% F-Ru/CeO₂ | sample_series_member | F | 0.5 wt% F | Ru ¦ CeO₂ ¦ F |  |  | NH3 concentration: 7.8 % |  |  | 图 1 给出 F 含量为 0.5% 的 4% Ru/CeO₂ 催化剂氨浓度数据。
助剂对 Ru/CeO₂ 催化剂的表面性质及氨合成性能的影响 | s15 | 1.0 wt% F-Ru/CeO₂ | sample_series_member | F | 1.0 wt% F | Ru ¦ CeO₂ ¦ F |  |  | NH3 concentration: 8.1 % |  |  | 图 1 给出 F 含量为 1.0% 的 4% Ru/CeO₂ 催化剂氨浓度数据。
助剂对 Ru/CeO₂ 催化剂的表面性质及氨合成性能的影响 | s16 | 2.0 wt% F-Ru/CeO₂ | sample_series_member | F | 2.0 wt% F | Ru ¦ CeO₂ ¦ F |  |  | NH3 concentration: 8.2 % |  |  | 图 1 给出 F 含量为 2.0% 的 4% Ru/CeO₂ 催化剂氨浓度数据。
助剂对 Ru/CeO₂ 催化剂的表面性质及氨合成性能的影响 | s17 | 2.5 wt% F-Ru/CeO₂ | sample_series_member | F | 2.5 wt% F | Ru ¦ CeO₂ ¦ F |  |  | NH3 concentration: 7.9 % |  |  | 图 1 给出 F 含量为 2.5% 的 4% Ru/CeO₂ 催化剂氨浓度数据。
助剂对 Ru/CeO₂ 催化剂的表面性质及氨合成性能的影响 | s18 | 3.0 wt% F-Ru/CeO₂ | sample_series_member | F | 3.0 wt% F | Ru ¦ CeO₂ ¦ F |  |  | NH3 concentration: 7.7 % |  |  | 图 1 给出 F 含量为 3.0% 的 4% Ru/CeO₂ 催化剂氨浓度数据。
助剂对 Ru/CeO₂ 催化剂的表面性质及氨合成性能的影响 | s19 | 0.5 wt% Ba-Ru/CeO₂ | sample_series_member | Ba | 0.5 wt% Ba | Ru ¦ CeO₂ ¦ Ba |  |  | NH3 concentration: 7.1 % |  |  | 图 1 给出 Ba 含量为 0.5% 的 4% Ru/CeO₂ 催化剂氨浓度数据。
助剂对 Ru/CeO₂ 催化剂的表面性质及氨合成性能的影响 | s20 | 1.0 wt% Ba-Ru/CeO₂ | sample_series_member | Ba | 1.0 wt% Ba | Ru ¦ CeO₂ ¦ Ba |  |  | NH3 concentration: 7.3 % |  |  | 图 1 给出 Ba 含量为 1.0% 的 4% Ru/CeO₂ 催化剂氨浓度数据。
助剂对 Ru/CeO₂ 催化剂的表面性质及氨合成性能的影响 | s21 | 1.5 wt% Ba-Ru/CeO₂ | sample_series_member | Ba | 1.5 wt% Ba | Ru ¦ CeO₂ ¦ Ba |  |  | NH3 concentration: 8.2 % |  |  | 图 1 给出 Ba 含量为 1.5% 的 4% Ru/CeO₂ 催化剂氨浓度数据。
助剂对 Ru/CeO₂ 催化剂的表面性质及氨合成性能的影响 | s22 | 2.5 wt% Ba-Ru/CeO₂ | sample_series_member | Ba | 2.5 wt% Ba | Ru ¦ CeO₂ ¦ Ba |  |  | NH3 concentration: 8.3 % |  |  | 图 1 给出 Ba 含量为 2.5% 的 4% Ru/CeO₂ 催化剂氨浓度数据。
助剂对 Ru/CeO₂ 催化剂的表面性质及氨合成性能的影响 | s23 | 3.0 wt% Ba-Ru/CeO₂ | sample_series_member | Ba | 3.0 wt% Ba | Ru ¦ CeO₂ ¦ Ba |  |  | NH3 concentration: 8.2 % |  |  | 图 1 给出 Ba 含量为 3.0% 的 4% Ru/CeO₂ 催化剂氨浓度数据。

## PerformanceView
paper_title | assertion_id | sample_refs | sample_names | property_name | property_value | unit | method | condition_context | comparison_context | evidence_anchor | evidence_text | review_status | review_comment | corrected_record
助剂对 Ru/CeO₂ 催化剂的表面性质及氨合成性能的影响 | a77 | s1 | Ru/CeO₂ | NH3 concentration at 400 °C | 7.7 | % |  | 10 MPa; GHSV 10 000 h⁻¹; H₂:N₂ = 3:1; 400 °C |  | 表 3 | 表 3 显示 Ru/CeO₂ 的 NH3 concentration at 400 °C 为 7.7 %，测试条件为 10 MPa; GHSV 10 000 h⁻¹; H₂:N₂ = 3:1; 400 °C。
助剂对 Ru/CeO₂ 催化剂的表面性质及氨合成性能的影响 | a78 | s1 | Ru/CeO₂ | NH3 concentration at 425 °C | 12.6 | % |  | 10 MPa; GHSV 10 000 h⁻¹; H₂:N₂ = 3:1; 425 °C |  | 表 3 | 表 3 显示 Ru/CeO₂ 的 NH3 concentration at 425 °C 为 12.6 %，测试条件为 10 MPa; GHSV 10 000 h⁻¹; H₂:N₂ = 3:1; 425 °C。
助剂对 Ru/CeO₂ 催化剂的表面性质及氨合成性能的影响 | a79 | s1 | Ru/CeO₂ | TOF at 400 °C | 4.9 | 10⁻² s⁻¹ | CO chemisorption + catalytic test | 10 MPa; GHSV 10 000 h⁻¹; H₂:N₂ = 3:1; 400 °C |  | 表 3 | 表 3 显示 Ru/CeO₂ 的 TOF at 400 °C 为 4.9 10⁻² s⁻¹，测试条件为 10 MPa; GHSV 10 000 h⁻¹; H₂:N₂ = 3:1; 400 °C。
助剂对 Ru/CeO₂ 催化剂的表面性质及氨合成性能的影响 | a80 | s1 | Ru/CeO₂ | TOF at 425 °C | 7.7 | 10⁻² s⁻¹ | CO chemisorption + catalytic test | 10 MPa; GHSV 10 000 h⁻¹; H₂:N₂ = 3:1; 425 °C |  | 表 3 | 表 3 显示 Ru/CeO₂ 的 TOF at 425 °C 为 7.7 10⁻² s⁻¹，测试条件为 10 MPa; GHSV 10 000 h⁻¹; H₂:N₂ = 3:1; 425 °C。
助剂对 Ru/CeO₂ 催化剂的表面性质及氨合成性能的影响 | a83 | s2 | K-Ru/CeO₂ | NH3 concentration at 400 °C | 7.8 | % |  | 10 MPa; GHSV 10 000 h⁻¹; H₂:N₂ = 3:1; 400 °C |  | 表 3 | 表 3 显示 K-Ru/CeO₂ 的 NH3 concentration at 400 °C 为 7.8 %，测试条件为 10 MPa; GHSV 10 000 h⁻¹; H₂:N₂ = 3:1; 400 °C。
助剂对 Ru/CeO₂ 催化剂的表面性质及氨合成性能的影响 | a84 | s2 | K-Ru/CeO₂ | NH3 concentration at 425 °C | 13.7 | % |  | 10 MPa; GHSV 10 000 h⁻¹; H₂:N₂ = 3:1; 425 °C |  | 表 3 | 表 3 显示 K-Ru/CeO₂ 的 NH3 concentration at 425 °C 为 13.7 %，测试条件为 10 MPa; GHSV 10 000 h⁻¹; H₂:N₂ = 3:1; 425 °C。
助剂对 Ru/CeO₂ 催化剂的表面性质及氨合成性能的影响 | a85 | s2 | K-Ru/CeO₂ | TOF at 400 °C | 5.7 | 10⁻² s⁻¹ | CO chemisorption + catalytic test | 10 MPa; GHSV 10 000 h⁻¹; H₂:N₂ = 3:1; 400 °C |  | 表 3 | 表 3 显示 K-Ru/CeO₂ 的 TOF at 400 °C 为 5.7 10⁻² s⁻¹，测试条件为 10 MPa; GHSV 10 000 h⁻¹; H₂:N₂ = 3:1; 400 °C。
助剂对 Ru/CeO₂ 催化剂的表面性质及氨合成性能的影响 | a86 | s2 | K-Ru/CeO₂ | TOF at 425 °C | 9.5 | 10⁻² s⁻¹ | CO chemisorption + catalytic test | 10 MPa; GHSV 10 000 h⁻¹; H₂:N₂ = 3:1; 425 °C |  | 表 3 | 表 3 显示 K-Ru/CeO₂ 的 TOF at 425 °C 为 9.5 10⁻² s⁻¹，测试条件为 10 MPa; GHSV 10 000 h⁻¹; H₂:N₂ = 3:1; 425 °C。
助剂对 Ru/CeO₂ 催化剂的表面性质及氨合成性能的影响 | a89 | s3 | F-Ru/CeO₂ | NH3 concentration at 400 °C | 8.4 | % |  | 10 MPa; GHSV 10 000 h⁻¹; H₂:N₂ = 3:1; 400 °C |  | 表 3 | 表 3 显示 F-Ru/CeO₂ 的 NH3 concentration at 400 °C 为 8.4 %，测试条件为 10 MPa; GHSV 10 000 h⁻¹; H₂:N₂ = 3:1; 400 °C。
助剂对 Ru/CeO₂ 催化剂的表面性质及氨合成性能的影响 | a90 | s3 | F-Ru/CeO₂ | NH3 concentration at 425 °C | 14.0 | % |  | 10 MPa; GHSV 10 000 h⁻¹; H₂:N₂ = 3:1; 425 °C |  | 表 3 | 表 3 显示 F-Ru/CeO₂ 的 NH3 concentration at 425 °C 为 14.0 %，测试条件为 10 MPa; GHSV 10 000 h⁻¹; H₂:N₂ = 3:1; 425 °C。
助剂对 Ru/CeO₂ 催化剂的表面性质及氨合成性能的影响 | a91 | s3 | F-Ru/CeO₂ | TOF at 400 °C | 6.4 | 10⁻² s⁻¹ | CO chemisorption + catalytic test | 10 MPa; GHSV 10 000 h⁻¹; H₂:N₂ = 3:1; 400 °C |  | 表 3 | 表 3 显示 F-Ru/CeO₂ 的 TOF at 400 °C 为 6.4 10⁻² s⁻¹，测试条件为 10 MPa; GHSV 10 000 h⁻¹; H₂:N₂ = 3:1; 400 °C。
助剂对 Ru/CeO₂ 催化剂的表面性质及氨合成性能的影响 | a92 | s3 | F-Ru/CeO₂ | TOF at 425 °C | 10.2 | 10⁻² s⁻¹ | CO chemisorption + catalytic test | 10 MPa; GHSV 10 000 h⁻¹; H₂:N₂ = 3:1; 425 °C |  | 表 3 | 表 3 显示 F-Ru/CeO₂ 的 TOF at 425 °C 为 10.2 10⁻² s⁻¹，测试条件为 10 MPa; GHSV 10 000 h⁻¹; H₂:N₂ = 3:1; 425 °C。
助剂对 Ru/CeO₂ 催化剂的表面性质及氨合成性能的影响 | a95 | s4 | Ba-Ru/CeO₂ | NH3 concentration at 400 °C | 8.3 | % |  | 10 MPa; GHSV 10 000 h⁻¹; H₂:N₂ = 3:1; 400 °C |  | 表 3 | 表 3 显示 Ba-Ru/CeO₂ 的 NH3 concentration at 400 °C 为 8.3 %，测试条件为 10 MPa; GHSV 10 000 h⁻¹; H₂:N₂ = 3:1; 400 °C。
助剂对 Ru/CeO₂ 催化剂的表面性质及氨合成性能的影响 | a96 | s4 | Ba-Ru/CeO₂ | NH3 concentration at 425 °C | 13.6 | % |  | 10 MPa; GHSV 10 000 h⁻¹; H₂:N₂ = 3:1; 425 °C |  | 表 3 | 表 3 显示 Ba-Ru/CeO₂ 的 NH3 concentration at 425 °C 为 13.6 %，测试条件为 10 MPa; GHSV 10 000 h⁻¹; H₂:N₂ = 3:1; 425 °C。
助剂对 Ru/CeO₂ 催化剂的表面性质及氨合成性能的影响 | a97 | s4 | Ba-Ru/CeO₂ | TOF at 400 °C | 5.7 | 10⁻² s⁻¹ | CO chemisorption + catalytic test | 10 MPa; GHSV 10 000 h⁻¹; H₂:N₂ = 3:1; 400 °C |  | 表 3 | 表 3 显示 Ba-Ru/CeO₂ 的 TOF at 400 °C 为 5.7 10⁻² s⁻¹，测试条件为 10 MPa; GHSV 10 000 h⁻¹; H₂:N₂ = 3:1; 400 °C。
助剂对 Ru/CeO₂ 催化剂的表面性质及氨合成性能的影响 | a98 | s4 | Ba-Ru/CeO₂ | TOF at 425 °C | 8.9 | 10⁻² s⁻¹ | CO chemisorption + catalytic test | 10 MPa; GHSV 10 000 h⁻¹; H₂:N₂ = 3:1; 425 °C |  | 表 3 | 表 3 显示 Ba-Ru/CeO₂ 的 TOF at 425 °C 为 8.9 10⁻² s⁻¹，测试条件为 10 MPa; GHSV 10 000 h⁻¹; H₂:N₂ = 3:1; 425 °C。
助剂对 Ru/CeO₂ 催化剂的表面性质及氨合成性能的影响 | a101 | s5 | Cs-Ru/CeO₂ | NH3 concentration at 400 °C | 10.5 | % |  | 10 MPa; GHSV 10 000 h⁻¹; H₂:N₂ = 3:1; 400 °C |  | 表 3 | 表 3 显示 Cs-Ru/CeO₂ 的 NH3 concentration at 400 °C 为 10.5 %，测试条件为 10 MPa; GHSV 10 000 h⁻¹; H₂:N₂ = 3:1; 400 °C。
助剂对 Ru/CeO₂ 催化剂的表面性质及氨合成性能的影响 | a102 | s5 | Cs-Ru/CeO₂ | NH3 concentration at 425 °C | 16.0 | % |  | 10 MPa; GHSV 10 000 h⁻¹; H₂:N₂ = 3:1; 425 °C |  | 表 3 | 表 3 显示 Cs-Ru/CeO₂ 的 NH3 concentration at 425 °C 为 16.0 %，测试条件为 10 MPa; GHSV 10 000 h⁻¹; H₂:N₂ = 3:1; 425 °C。
助剂对 Ru/CeO₂ 催化剂的表面性质及氨合成性能的影响 | a103 | s5 | Cs-Ru/CeO₂ | TOF at 400 °C | 7.9 | 10⁻² s⁻¹ | CO chemisorption + catalytic test | 10 MPa; GHSV 10 000 h⁻¹; H₂:N₂ = 3:1; 400 °C |  | 表 3 | 表 3 显示 Cs-Ru/CeO₂ 的 TOF at 400 °C 为 7.9 10⁻² s⁻¹，测试条件为 10 MPa; GHSV 10 000 h⁻¹; H₂:N₂ = 3:1; 400 °C。
助剂对 Ru/CeO₂ 催化剂的表面性质及氨合成性能的影响 | a104 | s5 | Cs-Ru/CeO₂ | TOF at 425 °C | 11.5 | 10⁻² s⁻¹ | CO chemisorption + catalytic test | 10 MPa; GHSV 10 000 h⁻¹; H₂:N₂ = 3:1; 425 °C |  | 表 3 | 表 3 显示 Cs-Ru/CeO₂ 的 TOF at 425 °C 为 11.5 10⁻² s⁻¹，测试条件为 10 MPa; GHSV 10 000 h⁻¹; H₂:N₂ = 3:1; 425 °C。
助剂对 Ru/CeO₂ 催化剂的表面性质及氨合成性能的影响 | a107 | s6 | F+Ba-Ru/CeO₂ | NH3 concentration at 400 °C | 9.6 | % |  | 10 MPa; GHSV 10 000 h⁻¹; H₂:N₂ = 3:1; 400 °C |  | 表 3 | 表 3 显示 F+Ba-Ru/CeO₂ 的 NH3 concentration at 400 °C 为 9.6 %，测试条件为 10 MPa; GHSV 10 000 h⁻¹; H₂:N₂ = 3:1; 400 °C。
助剂对 Ru/CeO₂ 催化剂的表面性质及氨合成性能的影响 | a108 | s6 | F+Ba-Ru/CeO₂ | NH3 concentration at 425 °C | 13.3 | % |  | 10 MPa; GHSV 10 000 h⁻¹; H₂:N₂ = 3:1; 425 °C |  | 表 3 | 表 3 显示 F+Ba-Ru/CeO₂ 的 NH3 concentration at 425 °C 为 13.3 %，测试条件为 10 MPa; GHSV 10 000 h⁻¹; H₂:N₂ = 3:1; 425 °C。
助剂对 Ru/CeO₂ 催化剂的表面性质及氨合成性能的影响 | a109 | s6 | F+Ba-Ru/CeO₂ | TOF at 400 °C | 8.7 | 10⁻² s⁻¹ | CO chemisorption + catalytic test | 10 MPa; GHSV 10 000 h⁻¹; H₂:N₂ = 3:1; 400 °C |  | 表 3 | 表 3 显示 F+Ba-Ru/CeO₂ 的 TOF at 400 °C 为 8.7 10⁻² s⁻¹，测试条件为 10 MPa; GHSV 10 000 h⁻¹; H₂:N₂ = 3:1; 400 °C。
助剂对 Ru/CeO₂ 催化剂的表面性质及氨合成性能的影响 | a110 | s6 | F+Ba-Ru/CeO₂ | TOF at 425 °C | 11.7 | 10⁻² s⁻¹ | CO chemisorption + catalytic test | 10 MPa; GHSV 10 000 h⁻¹; H₂:N₂ = 3:1; 425 °C |  | 表 3 | 表 3 显示 F+Ba-Ru/CeO₂ 的 TOF at 425 °C 为 11.7 10⁻² s⁻¹，测试条件为 10 MPa; GHSV 10 000 h⁻¹; H₂:N₂ = 3:1; 425 °C。
助剂对 Ru/CeO₂ 催化剂的表面性质及氨合成性能的影响 | a113 | s7 | F+Cs-Ru/CeO₂ | NH3 concentration at 400 °C | 12.9 | % |  | 10 MPa; GHSV 10 000 h⁻¹; H₂:N₂ = 3:1; 400 °C |  | 表 3 | 表 3 显示 F+Cs-Ru/CeO₂ 的 NH3 concentration at 400 °C 为 12.9 %，测试条件为 10 MPa; GHSV 10 000 h⁻¹; H₂:N₂ = 3:1; 400 °C。
助剂对 Ru/CeO₂ 催化剂的表面性质及氨合成性能的影响 | a114 | s7 | F+Cs-Ru/CeO₂ | NH3 concentration at 425 °C | 16.2 | % |  | 10 MPa; GHSV 10 000 h⁻¹; H₂:N₂ = 3:1; 425 °C |  | 表 3 | 表 3 显示 F+Cs-Ru/CeO₂ 的 NH3 concentration at 425 °C 为 16.2 %，测试条件为 10 MPa; GHSV 10 000 h⁻¹; H₂:N₂ = 3:1; 425 °C。
助剂对 Ru/CeO₂ 催化剂的表面性质及氨合成性能的影响 | a115 | s7 | F+Cs-Ru/CeO₂ | TOF at 400 °C | 12.0 | 10⁻² s⁻¹ | CO chemisorption + catalytic test | 10 MPa; GHSV 10 000 h⁻¹; H₂:N₂ = 3:1; 400 °C |  | 表 3 | 表 3 显示 F+Cs-Ru/CeO₂ 的 TOF at 400 °C 为 12.0 10⁻² s⁻¹，测试条件为 10 MPa; GHSV 10 000 h⁻¹; H₂:N₂ = 3:1; 400 °C。
助剂对 Ru/CeO₂ 催化剂的表面性质及氨合成性能的影响 | a116 | s7 | F+Cs-Ru/CeO₂ | TOF at 425 °C | 14.7 | 10⁻² s⁻¹ | CO chemisorption + catalytic test | 10 MPa; GHSV 10 000 h⁻¹; H₂:N₂ = 3:1; 425 °C |  | 表 3 | 表 3 显示 F+Cs-Ru/CeO₂ 的 TOF at 425 °C 为 14.7 10⁻² s⁻¹，测试条件为 10 MPa; GHSV 10 000 h⁻¹; H₂:N₂ = 3:1; 425 °C。
助剂对 Ru/CeO₂ 催化剂的表面性质及氨合成性能的影响 | a119 | s8 | Ba+Cs-Ru/CeO₂ | NH3 concentration at 400 °C | 13.3 | % |  | 10 MPa; GHSV 10 000 h⁻¹; H₂:N₂ = 3:1; 400 °C |  | 表 3 | 表 3 显示 Ba+Cs-Ru/CeO₂ 的 NH3 concentration at 400 °C 为 13.3 %，测试条件为 10 MPa; GHSV 10 000 h⁻¹; H₂:N₂ = 3:1; 400 °C。
助剂对 Ru/CeO₂ 催化剂的表面性质及氨合成性能的影响 | a120 | s8 | Ba+Cs-Ru/CeO₂ | NH3 concentration at 425 °C | 15.9 | % |  | 10 MPa; GHSV 10 000 h⁻¹; H₂:N₂ = 3:1; 425 °C |  | 表 3 | 表 3 显示 Ba+Cs-Ru/CeO₂ 的 NH3 concentration at 425 °C 为 15.9 %，测试条件为 10 MPa; GHSV 10 000 h⁻¹; H₂:N₂ = 3:1; 425 °C。
助剂对 Ru/CeO₂ 催化剂的表面性质及氨合成性能的影响 | a121 | s8 | Ba+Cs-Ru/CeO₂ | TOF at 400 °C | 12.3 | 10⁻² s⁻¹ | CO chemisorption + catalytic test | 10 MPa; GHSV 10 000 h⁻¹; H₂:N₂ = 3:1; 400 °C |  | 表 3 | 表 3 显示 Ba+Cs-Ru/CeO₂ 的 TOF at 400 °C 为 12.3 10⁻² s⁻¹，测试条件为 10 MPa; GHSV 10 000 h⁻¹; H₂:N₂ = 3:1; 400 °C。
助剂对 Ru/CeO₂ 催化剂的表面性质及氨合成性能的影响 | a122 | s8 | Ba+Cs-Ru/CeO₂ | TOF at 425 °C | 14.4 | 10⁻² s⁻¹ | CO chemisorption + catalytic test | 10 MPa; GHSV 10 000 h⁻¹; H₂:N₂ = 3:1; 425 °C |  | 表 3 | 表 3 显示 Ba+Cs-Ru/CeO₂ 的 TOF at 425 °C 为 14.4 10⁻² s⁻¹，测试条件为 10 MPa; GHSV 10 000 h⁻¹; H₂:N₂ = 3:1; 425 °C。
助剂对 Ru/CeO₂ 催化剂的表面性质及氨合成性能的影响 | a123 | s9 | 0.5 wt% Cs-Ru/CeO₂ | NH3 concentration | 9.9 | % |  | 400 °C; 10 MPa; GHSV 10 000 h⁻¹ | within Figure 1 promoter-content series | 图 1 | 图 1 给出 0.5 wt% Cs-Ru/CeO₂ 在 400 °C、10 MPa、10 000 h⁻¹ 下的出口氨体积分数为 9.9%。
助剂对 Ru/CeO₂ 催化剂的表面性质及氨合成性能的影响 | a124 | s10 | 1.0 wt% Cs-Ru/CeO₂ | NH3 concentration | 10.0 | % |  | 400 °C; 10 MPa; GHSV 10 000 h⁻¹ | within Figure 1 promoter-content series | 图 1 | 图 1 给出 1.0 wt% Cs-Ru/CeO₂ 在 400 °C、10 MPa、10 000 h⁻¹ 下的出口氨体积分数为 10.0%。
助剂对 Ru/CeO₂ 催化剂的表面性质及氨合成性能的影响 | a125 | s11 | 1.5 wt% Cs-Ru/CeO₂ | NH3 concentration | 10.2 | % |  | 400 °C; 10 MPa; GHSV 10 000 h⁻¹ | within Figure 1 promoter-content series | 图 1 | 图 1 给出 1.5 wt% Cs-Ru/CeO₂ 在 400 °C、10 MPa、10 000 h⁻¹ 下的出口氨体积分数为 10.2%。
助剂对 Ru/CeO₂ 催化剂的表面性质及氨合成性能的影响 | a126 | s12 | 2.0 wt% Cs-Ru/CeO₂ | NH3 concentration | 10.1 | % |  | 400 °C; 10 MPa; GHSV 10 000 h⁻¹ | within Figure 1 promoter-content series | 图 1 | 图 1 给出 2.0 wt% Cs-Ru/CeO₂ 在 400 °C、10 MPa、10 000 h⁻¹ 下的出口氨体积分数为 10.1%。
助剂对 Ru/CeO₂ 催化剂的表面性质及氨合成性能的影响 | a127 | s13 | 2.5 wt% Cs-Ru/CeO₂ | NH3 concentration | 10.0 | % |  | 400 °C; 10 MPa; GHSV 10 000 h⁻¹ | within Figure 1 promoter-content series | 图 1 | 图 1 给出 2.5 wt% Cs-Ru/CeO₂ 在 400 °C、10 MPa、10 000 h⁻¹ 下的出口氨体积分数为 10.0%。
助剂对 Ru/CeO₂ 催化剂的表面性质及氨合成性能的影响 | a128 | s14 | 0.5 wt% F-Ru/CeO₂ | NH3 concentration | 7.8 | % |  | 400 °C; 10 MPa; GHSV 10 000 h⁻¹ | within Figure 1 promoter-content series | 图 1 | 图 1 给出 0.5 wt% F-Ru/CeO₂ 在 400 °C、10 MPa、10 000 h⁻¹ 下的出口氨体积分数为 7.8%。
助剂对 Ru/CeO₂ 催化剂的表面性质及氨合成性能的影响 | a129 | s15 | 1.0 wt% F-Ru/CeO₂ | NH3 concentration | 8.1 | % |  | 400 °C; 10 MPa; GHSV 10 000 h⁻¹ | within Figure 1 promoter-content series | 图 1 | 图 1 给出 1.0 wt% F-Ru/CeO₂ 在 400 °C、10 MPa、10 000 h⁻¹ 下的出口氨体积分数为 8.1%。
助剂对 Ru/CeO₂ 催化剂的表面性质及氨合成性能的影响 | a130 | s16 | 2.0 wt% F-Ru/CeO₂ | NH3 concentration | 8.2 | % |  | 400 °C; 10 MPa; GHSV 10 000 h⁻¹ | within Figure 1 promoter-content series | 图 1 | 图 1 给出 2.0 wt% F-Ru/CeO₂ 在 400 °C、10 MPa、10 000 h⁻¹ 下的出口氨体积分数为 8.2%。
助剂对 Ru/CeO₂ 催化剂的表面性质及氨合成性能的影响 | a131 | s17 | 2.5 wt% F-Ru/CeO₂ | NH3 concentration | 7.9 | % |  | 400 °C; 10 MPa; GHSV 10 000 h⁻¹ | within Figure 1 promoter-content series | 图 1 | 图 1 给出 2.5 wt% F-Ru/CeO₂ 在 400 °C、10 MPa、10 000 h⁻¹ 下的出口氨体积分数为 7.9%。
助剂对 Ru/CeO₂ 催化剂的表面性质及氨合成性能的影响 | a132 | s18 | 3.0 wt% F-Ru/CeO₂ | NH3 concentration | 7.7 | % |  | 400 °C; 10 MPa; GHSV 10 000 h⁻¹ | within Figure 1 promoter-content series | 图 1 | 图 1 给出 3.0 wt% F-Ru/CeO₂ 在 400 °C、10 MPa、10 000 h⁻¹ 下的出口氨体积分数为 7.7%。
助剂对 Ru/CeO₂ 催化剂的表面性质及氨合成性能的影响 | a133 | s19 | 0.5 wt% Ba-Ru/CeO₂ | NH3 concentration | 7.1 | % |  | 400 °C; 10 MPa; GHSV 10 000 h⁻¹ | within Figure 1 promoter-content series | 图 1 | 图 1 给出 0.5 wt% Ba-Ru/CeO₂ 在 400 °C、10 MPa、10 000 h⁻¹ 下的出口氨体积分数为 7.1%。
助剂对 Ru/CeO₂ 催化剂的表面性质及氨合成性能的影响 | a134 | s20 | 1.0 wt% Ba-Ru/CeO₂ | NH3 concentration | 7.3 | % |  | 400 °C; 10 MPa; GHSV 10 000 h⁻¹ | within Figure 1 promoter-content series | 图 1 | 图 1 给出 1.0 wt% Ba-Ru/CeO₂ 在 400 °C、10 MPa、10 000 h⁻¹ 下的出口氨体积分数为 7.3%。
助剂对 Ru/CeO₂ 催化剂的表面性质及氨合成性能的影响 | a135 | s21 | 1.5 wt% Ba-Ru/CeO₂ | NH3 concentration | 8.2 | % |  | 400 °C; 10 MPa; GHSV 10 000 h⁻¹ | within Figure 1 promoter-content series | 图 1 | 图 1 给出 1.5 wt% Ba-Ru/CeO₂ 在 400 °C、10 MPa、10 000 h⁻¹ 下的出口氨体积分数为 8.2%。
助剂对 Ru/CeO₂ 催化剂的表面性质及氨合成性能的影响 | a136 | s22 | 2.5 wt% Ba-Ru/CeO₂ | NH3 concentration | 8.3 | % |  | 400 °C; 10 MPa; GHSV 10 000 h⁻¹ | within Figure 1 promoter-content series | 图 1 | 图 1 给出 2.5 wt% Ba-Ru/CeO₂ 在 400 °C、10 MPa、10 000 h⁻¹ 下的出口氨体积分数为 8.3%。
助剂对 Ru/CeO₂ 催化剂的表面性质及氨合成性能的影响 | a137 | s23 | 3.0 wt% Ba-Ru/CeO₂ | NH3 concentration | 8.2 | % |  | 400 °C; 10 MPa; GHSV 10 000 h⁻¹ | within Figure 1 promoter-content series | 图 1 | 图 1 给出 3.0 wt% Ba-Ru/CeO₂ 在 400 °C、10 MPa、10 000 h⁻¹ 下的出口氨体积分数为 8.2%。

## CharacterizationView
paper_title | assertion_id | sample_refs | sample_names | property_name | property_value | unit | method | condition_context | comparison_context | evidence_anchor | evidence_text | review_status | review_comment | corrected_record
助剂对 Ru/CeO₂ 催化剂的表面性质及氨合成性能的影响 | a40 | s1 | Ru/CeO₂ | BET surface area | 120 | m²·g⁻¹ | N₂ physisorption / BET / BJH |  |  | 表 2 | 表 2 显示 Ru/CeO₂ 的 BET surface area 为 120 m²·g⁻¹。
助剂对 Ru/CeO₂ 催化剂的表面性质及氨合成性能的影响 | a41 | s1 | Ru/CeO₂ | pore volume | 0.18 | cm³·g⁻¹ | N₂ physisorption / BET / BJH |  |  | 表 2 | 表 2 显示 Ru/CeO₂ 的 pore volume 为 0.18 cm³·g⁻¹。
助剂对 Ru/CeO₂ 催化剂的表面性质及氨合成性能的影响 | a42 | s1 | Ru/CeO₂ | pore size | 3.05 | nm | N₂ physisorption / BET / BJH |  |  | 表 2 | 表 2 显示 Ru/CeO₂ 的 pore size 为 3.05 nm。
助剂对 Ru/CeO₂ 催化剂的表面性质及氨合成性能的影响 | a43 | s1 | Ru/CeO₂ | particle size | 7.7 | nm | XRD |  |  | 表 2 | 表 2 显示 Ru/CeO₂ 的 particle size 为 7.7 nm。
助剂对 Ru/CeO₂ 催化剂的表面性质及氨合成性能的影响 | a44 | s2 | K-Ru/CeO₂ | BET surface area | 100 | m²·g⁻¹ | N₂ physisorption / BET / BJH |  |  | 表 2 | 表 2 显示 K-Ru/CeO₂ 的 BET surface area 为 100 m²·g⁻¹。
助剂对 Ru/CeO₂ 催化剂的表面性质及氨合成性能的影响 | a45 | s2 | K-Ru/CeO₂ | pore volume | 0.22 | cm³·g⁻¹ | N₂ physisorption / BET / BJH |  |  | 表 2 | 表 2 显示 K-Ru/CeO₂ 的 pore volume 为 0.22 cm³·g⁻¹。
助剂对 Ru/CeO₂ 催化剂的表面性质及氨合成性能的影响 | a46 | s2 | K-Ru/CeO₂ | pore size | 4.40 | nm | N₂ physisorption / BET / BJH |  |  | 表 2 | 表 2 显示 K-Ru/CeO₂ 的 pore size 为 4.40 nm。
助剂对 Ru/CeO₂ 催化剂的表面性质及氨合成性能的影响 | a47 | s2 | K-Ru/CeO₂ | particle size | 9.3 | nm | XRD |  |  | 表 2 | 表 2 显示 K-Ru/CeO₂ 的 particle size 为 9.3 nm。
助剂对 Ru/CeO₂ 催化剂的表面性质及氨合成性能的影响 | a48 | s3 | F-Ru/CeO₂ | BET surface area | 94 | m²·g⁻¹ | N₂ physisorption / BET / BJH |  |  | 表 2 | 表 2 显示 F-Ru/CeO₂ 的 BET surface area 为 94 m²·g⁻¹。
助剂对 Ru/CeO₂ 催化剂的表面性质及氨合成性能的影响 | a49 | s3 | F-Ru/CeO₂ | pore volume | 0.14 | cm³·g⁻¹ | N₂ physisorption / BET / BJH |  |  | 表 2 | 表 2 显示 F-Ru/CeO₂ 的 pore volume 为 0.14 cm³·g⁻¹。
助剂对 Ru/CeO₂ 催化剂的表面性质及氨合成性能的影响 | a50 | s3 | F-Ru/CeO₂ | pore size | 3.03 | nm | N₂ physisorption / BET / BJH |  |  | 表 2 | 表 2 显示 F-Ru/CeO₂ 的 pore size 为 3.03 nm。
助剂对 Ru/CeO₂ 催化剂的表面性质及氨合成性能的影响 | a51 | s3 | F-Ru/CeO₂ | particle size | 7.5 | nm | XRD |  |  | 表 2 | 表 2 显示 F-Ru/CeO₂ 的 particle size 为 7.5 nm。
助剂对 Ru/CeO₂ 催化剂的表面性质及氨合成性能的影响 | a52 | s4 | Ba-Ru/CeO₂ | BET surface area | 109 | m²·g⁻¹ | N₂ physisorption / BET / BJH |  |  | 表 2 | 表 2 显示 Ba-Ru/CeO₂ 的 BET surface area 为 109 m²·g⁻¹。
助剂对 Ru/CeO₂ 催化剂的表面性质及氨合成性能的影响 | a53 | s4 | Ba-Ru/CeO₂ | pore volume | 0.15 | cm³·g⁻¹ | N₂ physisorption / BET / BJH |  |  | 表 2 | 表 2 显示 Ba-Ru/CeO₂ 的 pore volume 为 0.15 cm³·g⁻¹。
助剂对 Ru/CeO₂ 催化剂的表面性质及氨合成性能的影响 | a54 | s4 | Ba-Ru/CeO₂ | pore size | 2.80 | nm | N₂ physisorption / BET / BJH |  |  | 表 2 | 表 2 显示 Ba-Ru/CeO₂ 的 pore size 为 2.80 nm。
助剂对 Ru/CeO₂ 催化剂的表面性质及氨合成性能的影响 | a55 | s4 | Ba-Ru/CeO₂ | particle size | 7.3 | nm | XRD |  |  | 表 2 | 表 2 显示 Ba-Ru/CeO₂ 的 particle size 为 7.3 nm。
助剂对 Ru/CeO₂ 催化剂的表面性质及氨合成性能的影响 | a56 | s5 | Cs-Ru/CeO₂ | BET surface area | 95 | m²·g⁻¹ | N₂ physisorption / BET / BJH |  |  | 表 2 | 表 2 显示 Cs-Ru/CeO₂ 的 BET surface area 为 95 m²·g⁻¹。
助剂对 Ru/CeO₂ 催化剂的表面性质及氨合成性能的影响 | a57 | s5 | Cs-Ru/CeO₂ | pore volume | 0.11 | cm³·g⁻¹ | N₂ physisorption / BET / BJH |  |  | 表 2 | 表 2 显示 Cs-Ru/CeO₂ 的 pore volume 为 0.11 cm³·g⁻¹。
助剂对 Ru/CeO₂ 催化剂的表面性质及氨合成性能的影响 | a58 | s5 | Cs-Ru/CeO₂ | pore size | 2.56 | nm | N₂ physisorption / BET / BJH |  |  | 表 2 | 表 2 显示 Cs-Ru/CeO₂ 的 pore size 为 2.56 nm。
助剂对 Ru/CeO₂ 催化剂的表面性质及氨合成性能的影响 | a59 | s5 | Cs-Ru/CeO₂ | particle size | 7.2 | nm | XRD |  |  | 表 2 | 表 2 显示 Cs-Ru/CeO₂ 的 particle size 为 7.2 nm。
助剂对 Ru/CeO₂ 催化剂的表面性质及氨合成性能的影响 | a60 | s6 | F+Ba-Ru/CeO₂ | BET surface area | 87 | m²·g⁻¹ | N₂ physisorption / BET / BJH |  |  | 表 2 | 表 2 显示 F+Ba-Ru/CeO₂ 的 BET surface area 为 87 m²·g⁻¹。
助剂对 Ru/CeO₂ 催化剂的表面性质及氨合成性能的影响 | a61 | s6 | F+Ba-Ru/CeO₂ | pore volume | 0.14 | cm³·g⁻¹ | N₂ physisorption / BET / BJH |  |  | 表 2 | 表 2 显示 F+Ba-Ru/CeO₂ 的 pore volume 为 0.14 cm³·g⁻¹。
助剂对 Ru/CeO₂ 催化剂的表面性质及氨合成性能的影响 | a62 | s6 | F+Ba-Ru/CeO₂ | pore size | 3.22 | nm | N₂ physisorption / BET / BJH |  |  | 表 2 | 表 2 显示 F+Ba-Ru/CeO₂ 的 pore size 为 3.22 nm。
助剂对 Ru/CeO₂ 催化剂的表面性质及氨合成性能的影响 | a63 | s6 | F+Ba-Ru/CeO₂ | particle size | 6.5 | nm | XRD |  |  | 表 2 | 表 2 显示 F+Ba-Ru/CeO₂ 的 particle size 为 6.5 nm。
助剂对 Ru/CeO₂ 催化剂的表面性质及氨合成性能的影响 | a64 | s7 | F+Cs-Ru/CeO₂ | BET surface area | 76 | m²·g⁻¹ | N₂ physisorption / BET / BJH |  |  | 表 2 | 表 2 显示 F+Cs-Ru/CeO₂ 的 BET surface area 为 76 m²·g⁻¹。
助剂对 Ru/CeO₂ 催化剂的表面性质及氨合成性能的影响 | a65 | s7 | F+Cs-Ru/CeO₂ | pore volume | 0.16 | cm³·g⁻¹ | N₂ physisorption / BET / BJH |  |  | 表 2 | 表 2 显示 F+Cs-Ru/CeO₂ 的 pore volume 为 0.16 cm³·g⁻¹。
助剂对 Ru/CeO₂ 催化剂的表面性质及氨合成性能的影响 | a66 | s7 | F+Cs-Ru/CeO₂ | pore size | 4.18 | nm | N₂ physisorption / BET / BJH |  |  | 表 2 | 表 2 显示 F+Cs-Ru/CeO₂ 的 pore size 为 4.18 nm。
助剂对 Ru/CeO₂ 催化剂的表面性质及氨合成性能的影响 | a67 | s7 | F+Cs-Ru/CeO₂ | particle size | 7.9 | nm | XRD |  |  | 表 2 | 表 2 显示 F+Cs-Ru/CeO₂ 的 particle size 为 7.9 nm。
助剂对 Ru/CeO₂ 催化剂的表面性质及氨合成性能的影响 | a68 | s8 | Ba+Cs-Ru/CeO₂ | BET surface area | 89 | m²·g⁻¹ | N₂ physisorption / BET / BJH |  |  | 表 2 | 表 2 显示 Ba+Cs-Ru/CeO₂ 的 BET surface area 为 89 m²·g⁻¹。
助剂对 Ru/CeO₂ 催化剂的表面性质及氨合成性能的影响 | a69 | s8 | Ba+Cs-Ru/CeO₂ | pore volume | 0.15 | cm³·g⁻¹ | N₂ physisorption / BET / BJH |  |  | 表 2 | 表 2 显示 Ba+Cs-Ru/CeO₂ 的 pore volume 为 0.15 cm³·g⁻¹。
助剂对 Ru/CeO₂ 催化剂的表面性质及氨合成性能的影响 | a70 | s8 | Ba+Cs-Ru/CeO₂ | pore size | 3.50 | nm | N₂ physisorption / BET / BJH |  |  | 表 2 | 表 2 显示 Ba+Cs-Ru/CeO₂ 的 pore size 为 3.50 nm。
助剂对 Ru/CeO₂ 催化剂的表面性质及氨合成性能的影响 | a71 | s8 | Ba+Cs-Ru/CeO₂ | particle size | 7.0 | nm | XRD |  |  | 表 2 | 表 2 显示 Ba+Cs-Ru/CeO₂ 的 particle size 为 7.0 nm。
助剂对 Ru/CeO₂ 催化剂的表面性质及氨合成性能的影响 | a73 | s1 ¦ s2 ¦ s3 ¦ s4 ¦ s5 | Ru/CeO₂ ¦ K-Ru/CeO₂ ¦ F-Ru/CeO₂ ¦ Ba-Ru/CeO₂ ¦ Cs-Ru/CeO₂ | crystal phase | all single-promoted catalysts show CeO₂ fluorite structure and no additional diffraction peaks |  | XRD |  |  | 正文 2.3 + 图 4 | 2.3 节写明图 4 中各单助剂催化剂均表现出二氧化铈萤石结构，没有出现其他衍射峰。
助剂对 Ru/CeO₂ 催化剂的表面性质及氨合成性能的影响 | a74 | s1 ¦ s6 ¦ s7 ¦ s8 | Ru/CeO₂ ¦ F+Ba-Ru/CeO₂ ¦ F+Cs-Ru/CeO₂ ¦ Ba+Cs-Ru/CeO₂ | crystal phase | all double-promoted catalysts show no promoter diffraction peaks |  | XRD |  |  | 正文 2.3 + 图 5 | 2.3 节写明图 5 中双助剂催化剂也没有出现助剂成分的衍射峰。
助剂对 Ru/CeO₂ 催化剂的表面性质及氨合成性能的影响 | a75 | s1 | Ru/CeO₂ | Ru dispersion | 45.6 | % | CO chemisorption | 10 MPa; GHSV 10 000 h⁻¹; H₂:N₂ = 3:1 |  | 表 3 | 表 3 显示 Ru/CeO₂ 的 Ru dispersion 为 45.6 %，测试条件为 10 MPa; GHSV 10 000 h⁻¹; H₂:N₂ = 3:1。
助剂对 Ru/CeO₂ 催化剂的表面性质及氨合成性能的影响 | a76 | s1 | Ru/CeO₂ | Ru surface area | 167 | m²·g⁻¹ | CO chemisorption | 10 MPa; GHSV 10 000 h⁻¹; H₂:N₂ = 3:1 |  | 表 3 | 表 3 显示 Ru/CeO₂ 的 Ru surface area 为 167 m²·g⁻¹，测试条件为 10 MPa; GHSV 10 000 h⁻¹; H₂:N₂ = 3:1。
助剂对 Ru/CeO₂ 催化剂的表面性质及氨合成性能的影响 | a81 | s2 | K-Ru/CeO₂ | Ru dispersion | 39.7 | % | CO chemisorption | 10 MPa; GHSV 10 000 h⁻¹; H₂:N₂ = 3:1 |  | 表 3 | 表 3 显示 K-Ru/CeO₂ 的 Ru dispersion 为 39.7 %，测试条件为 10 MPa; GHSV 10 000 h⁻¹; H₂:N₂ = 3:1。
助剂对 Ru/CeO₂ 催化剂的表面性质及氨合成性能的影响 | a82 | s2 | K-Ru/CeO₂ | Ru surface area | 145 | m²·g⁻¹ | CO chemisorption | 10 MPa; GHSV 10 000 h⁻¹; H₂:N₂ = 3:1 |  | 表 3 | 表 3 显示 K-Ru/CeO₂ 的 Ru surface area 为 145 m²·g⁻¹，测试条件为 10 MPa; GHSV 10 000 h⁻¹; H₂:N₂ = 3:1。
助剂对 Ru/CeO₂ 催化剂的表面性质及氨合成性能的影响 | a87 | s3 | F-Ru/CeO₂ | Ru dispersion | 37.8 | % | CO chemisorption | 10 MPa; GHSV 10 000 h⁻¹; H₂:N₂ = 3:1 |  | 表 3 | 表 3 显示 F-Ru/CeO₂ 的 Ru dispersion 为 37.8 %，测试条件为 10 MPa; GHSV 10 000 h⁻¹; H₂:N₂ = 3:1。
助剂对 Ru/CeO₂ 催化剂的表面性质及氨合成性能的影响 | a88 | s3 | F-Ru/CeO₂ | Ru surface area | 137 | m²·g⁻¹ | CO chemisorption | 10 MPa; GHSV 10 000 h⁻¹; H₂:N₂ = 3:1 |  | 表 3 | 表 3 显示 F-Ru/CeO₂ 的 Ru surface area 为 137 m²·g⁻¹，测试条件为 10 MPa; GHSV 10 000 h⁻¹; H₂:N₂ = 3:1。
助剂对 Ru/CeO₂ 催化剂的表面性质及氨合成性能的影响 | a93 | s4 | Ba-Ru/CeO₂ | Ru dispersion | 42.1 | % | CO chemisorption | 10 MPa; GHSV 10 000 h⁻¹; H₂:N₂ = 3:1 |  | 表 3 | 表 3 显示 Ba-Ru/CeO₂ 的 Ru dispersion 为 42.1 %，测试条件为 10 MPa; GHSV 10 000 h⁻¹; H₂:N₂ = 3:1。
助剂对 Ru/CeO₂ 催化剂的表面性质及氨合成性能的影响 | a94 | s4 | Ba-Ru/CeO₂ | Ru surface area | 153 | m²·g⁻¹ | CO chemisorption | 10 MPa; GHSV 10 000 h⁻¹; H₂:N₂ = 3:1 |  | 表 3 | 表 3 显示 Ba-Ru/CeO₂ 的 Ru surface area 为 153 m²·g⁻¹，测试条件为 10 MPa; GHSV 10 000 h⁻¹; H₂:N₂ = 3:1。
助剂对 Ru/CeO₂ 催化剂的表面性质及氨合成性能的影响 | a99 | s5 | Cs-Ru/CeO₂ | Ru dispersion | 37.4 | % | CO chemisorption | 10 MPa; GHSV 10 000 h⁻¹; H₂:N₂ = 3:1 |  | 表 3 | 表 3 显示 Cs-Ru/CeO₂ 的 Ru dispersion 为 37.4 %，测试条件为 10 MPa; GHSV 10 000 h⁻¹; H₂:N₂ = 3:1。
助剂对 Ru/CeO₂ 催化剂的表面性质及氨合成性能的影响 | a100 | s5 | Cs-Ru/CeO₂ | Ru surface area | 136 | m²·g⁻¹ | CO chemisorption | 10 MPa; GHSV 10 000 h⁻¹; H₂:N₂ = 3:1 |  | 表 3 | 表 3 显示 Cs-Ru/CeO₂ 的 Ru surface area 为 136 m²·g⁻¹，测试条件为 10 MPa; GHSV 10 000 h⁻¹; H₂:N₂ = 3:1。
助剂对 Ru/CeO₂ 催化剂的表面性质及氨合成性能的影响 | a105 | s6 | F+Ba-Ru/CeO₂ | Ru dispersion | 31.5 | % | CO chemisorption | 10 MPa; GHSV 10 000 h⁻¹; H₂:N₂ = 3:1 |  | 表 3 | 表 3 显示 F+Ba-Ru/CeO₂ 的 Ru dispersion 为 31.5 %，测试条件为 10 MPa; GHSV 10 000 h⁻¹; H₂:N₂ = 3:1。
助剂对 Ru/CeO₂ 催化剂的表面性质及氨合成性能的影响 | a106 | s6 | F+Ba-Ru/CeO₂ | Ru surface area | 115 | m²·g⁻¹ | CO chemisorption | 10 MPa; GHSV 10 000 h⁻¹; H₂:N₂ = 3:1 |  | 表 3 | 表 3 显示 F+Ba-Ru/CeO₂ 的 Ru surface area 为 115 m²·g⁻¹，测试条件为 10 MPa; GHSV 10 000 h⁻¹; H₂:N₂ = 3:1。
助剂对 Ru/CeO₂ 催化剂的表面性质及氨合成性能的影响 | a111 | s7 | F+Cs-Ru/CeO₂ | Ru dispersion | 29.7 | % | CO chemisorption | 10 MPa; GHSV 10 000 h⁻¹; H₂:N₂ = 3:1 |  | 表 3 | 表 3 显示 F+Cs-Ru/CeO₂ 的 Ru dispersion 为 29.7 %，测试条件为 10 MPa; GHSV 10 000 h⁻¹; H₂:N₂ = 3:1。
助剂对 Ru/CeO₂ 催化剂的表面性质及氨合成性能的影响 | a112 | s7 | F+Cs-Ru/CeO₂ | Ru surface area | 108 | m²·g⁻¹ | CO chemisorption | 10 MPa; GHSV 10 000 h⁻¹; H₂:N₂ = 3:1 |  | 表 3 | 表 3 显示 F+Cs-Ru/CeO₂ 的 Ru surface area 为 108 m²·g⁻¹，测试条件为 10 MPa; GHSV 10 000 h⁻¹; H₂:N₂ = 3:1。
助剂对 Ru/CeO₂ 催化剂的表面性质及氨合成性能的影响 | a117 | s8 | Ba+Cs-Ru/CeO₂ | Ru dispersion | 29.9 | % | CO chemisorption | 10 MPa; GHSV 10 000 h⁻¹; H₂:N₂ = 3:1 |  | 表 3 | 表 3 显示 Ba+Cs-Ru/CeO₂ 的 Ru dispersion 为 29.9 %，测试条件为 10 MPa; GHSV 10 000 h⁻¹; H₂:N₂ = 3:1。
助剂对 Ru/CeO₂ 催化剂的表面性质及氨合成性能的影响 | a118 | s8 | Ba+Cs-Ru/CeO₂ | Ru surface area | 109 | m²·g⁻¹ | CO chemisorption | 10 MPa; GHSV 10 000 h⁻¹; H₂:N₂ = 3:1 |  | 表 3 | 表 3 显示 Ba+Cs-Ru/CeO₂ 的 Ru surface area 为 109 m²·g⁻¹，测试条件为 10 MPa; GHSV 10 000 h⁻¹; H₂:N₂ = 3:1。
助剂对 Ru/CeO₂ 催化剂的表面性质及氨合成性能的影响 | a146 | s1 ¦ s2 ¦ s3 ¦ s4 ¦ s5 ¦ s6 ¦ s7 ¦ s8 | Ru/CeO₂ ¦ K-Ru/CeO₂ ¦ F-Ru/CeO₂ ¦ Ba-Ru/CeO₂ ¦ Cs-Ru/CeO₂ ¦ F+Ba-Ru/CeO₂ ¦ F+Cs-Ru/CeO₂ ¦ Ba+Cs-Ru/CeO₂ | effect of promoters on Ru dispersion | Ru dispersion decreases after promoter addition |  | CO chemisorption |  | vs Ru/CeO₂ | 正文 2.5 + 表 3 | 2.5 节写明，添加助剂后各催化剂 Ru 分散度都有所降低；双助剂催化剂的 Ru 分散度都比单助剂催化剂更低。
助剂对 Ru/CeO₂ 催化剂的表面性质及氨合成性能的影响 | a147 | s1 ¦ s2 ¦ s3 ¦ s4 ¦ s5 ¦ s6 ¦ s7 ¦ s8 | Ru/CeO₂ ¦ K-Ru/CeO₂ ¦ F-Ru/CeO₂ ¦ Ba-Ru/CeO₂ ¦ Cs-Ru/CeO₂ ¦ F+Ba-Ru/CeO₂ ¦ F+Cs-Ru/CeO₂ ¦ Ba+Cs-Ru/CeO₂ | effect of promoters on surface area | BET surface area decreases after promoter loading |  | N₂ physisorption / BET |  | vs Ru/CeO₂ | 正文 2.4 + 表 2 | 2.4 节写明，负载助剂之后各催化剂的比表面积都有所下降。

## MechanismView
paper_title | assertion_id | sample_refs | sample_names | property_name | property_value | unit | method | condition_context | comparison_context | evidence_anchor | evidence_text | review_status | review_comment | corrected_record
助剂对 Ru/CeO₂ 催化剂的表面性质及氨合成性能的影响 | a145 | s1 ¦ s2 ¦ s3 ¦ s4 ¦ s5 ¦ s6 ¦ s7 ¦ s8 | Ru/CeO₂ ¦ K-Ru/CeO₂ ¦ F-Ru/CeO₂ ¦ Ba-Ru/CeO₂ ¦ Cs-Ru/CeO₂ ¦ F+Ba-Ru/CeO₂ ¦ F+Cs-Ru/CeO₂ ¦ Ba+Cs-Ru/CeO₂ | dominant catalytic factor | electronic effect rather than structural factors |  |  |  |  | 摘要 + 正文 2.4 + 正文 2.5 + 3 结论 | 摘要、2.4、2.5 和 3 节均表明，结构因素不是影响 Ru/CeO₂ 催化剂氨合成活性的主要因素，电子效应才是主要因素。
助剂对 Ru/CeO₂ 催化剂的表面性质及氨合成性能的影响 | a148 | s3 | F-Ru/CeO₂ | F promoter role | F can promote Ru/CeO₂ ammonia synthesis and does not poison the catalyst |  |  |  | vs KNO₃-promoted sample | 正文 2.2 | 2.2 节写明，以 KF 为助剂的钌催化剂活性比 KNO₃ 为助剂的活性高，说明电负性比 Cl 高的 F 不会使 Ru/CeO₂ 催化剂中毒。

## ReviewFlags
paper_title | flag_id | related_sample_refs | related_sample_names | issue_type | issue | evidence_anchor | evidence_text | review_status | review_comment | corrected_record
助剂对 Ru/CeO₂ 催化剂的表面性质及氨合成性能的影响 | r1 | s1 ¦ s2 ¦ s3 ¦ s4 ¦ s5 | Ru/CeO₂ ¦ K-Ru/CeO₂ ¦ F-Ru/CeO₂ ¦ Ba-Ru/CeO₂ ¦ Cs-Ru/CeO₂ | text_figure_conflict | 图 2 的结构化表格数值与正文 2.2、表 3 的 425 °C 氨浓度不完全一致，尤其 K-Ru/CeO₂ 与 Ba-Ru/CeO₂ 的数值差异较明显，应以原始图或 PDF 复核。 | 图 2 + 表 3 + 正文 2.2 | 图 2 表格给出 KNO₃ 12.9%、Ba(NO₃)₂ 14.0%；而表 3 在 425 °C 下给出 K-Ru/CeO₂ 13.7%、Ba-Ru/CeO₂ 13.6%，正文 2.2 对未加助剂样品写为 12.6%。
助剂对 Ru/CeO₂ 催化剂的表面性质及氨合成性能的影响 | r2 | s6 ¦ s7 ¦ s8 | F+Ba-Ru/CeO₂ ¦ F+Cs-Ru/CeO₂ ¦ Ba+Cs-Ru/CeO₂ | text_figure_conflict | 图 3 结构化表格与正文 2.2、表 3 的双助剂 400 °C 氨浓度存在 0.1 个百分点级别差异，疑似四舍五入或 OCR 误差。 | 图 3 + 表 3 + 正文 2.2 | 图 3 表格给出 F+Cs-Ru/CeO₂ 12.8%、Ba+Cs-Ru/CeO₂ 13.2%；正文 2.2 和表 3 分别给出 12.9% 与 13.3%。
助剂对 Ru/CeO₂ 催化剂的表面性质及氨合成性能的影响 | r3 | s1 ¦ s2 ¦ s3 ¦ s4 ¦ s5 ¦ s6 ¦ s7 ¦ s8 | Ru/CeO₂ ¦ K-Ru/CeO₂ ¦ F-Ru/CeO₂ ¦ Ba-Ru/CeO₂ ¦ Cs-Ru/CeO₂ ¦ F+Ba-Ru/CeO₂ ¦ F+Cs-Ru/CeO₂ ¦ Ba+Cs-Ru/CeO₂ | ocr_suspected_error | 表 2 中晶格常数写为 0.054 13、0.054 19 等，存在明显空格与格式异常，且脚注公式疑似 OCR 错误，不宜作为确定数值断言直接使用。 | 表 2 | 表 2 的 lattice constant 一列出现“0.054 13”“0.054 19”等格式，脚注写为“α = √2 sin(ωt + φ) (λ / sinθ)”，与常见晶格常数计算公式不符。
助剂对 Ru/CeO₂ 催化剂的表面性质及氨合成性能的影响 | r4 |  |  | table_alignment_unclear | 图 6 的结构化表格列头与图例符号重复且绑定关系不清，无法稳定恢复每条孔径分布曲线对应的具体样品，不建议据此生成正式数值断言。 | 图 6 | 图 6 表格列头连续出现多组 ■、▲、♦、○、△，而图例仅给出少量符号与样品的对应关系，结构化 markdown 中难以重建完整映射。
助剂对 Ru/CeO₂ 催化剂的表面性质及氨合成性能的影响 | r5 | s1 ¦ s2 ¦ s3 ¦ s4 ¦ s5 ¦ s6 ¦ s7 ¦ s8 | Ru/CeO₂ ¦ K-Ru/CeO₂ ¦ F-Ru/CeO₂ ¦ Ba-Ru/CeO₂ ¦ Cs-Ru/CeO₂ ¦ F+Ba-Ru/CeO₂ ¦ F+Cs-Ru/CeO₂ ¦ Ba+Cs-Ru/CeO₂ | ocr_suspected_error | 正文存在多处“钉分散度”“单ia synthesis”等 OCR 噪声，抽取时已尽量只使用可由表格和上下文稳定确认的信息。 | 摘要 + 正文 2.4 + 正文 2.5 | 正文 2.4、2.5 多处将“Ru 分散度”识别为“钉分散度”，英文关键词中还出现“monia synthesis”等明显缺字现象。

## OntologyView
paper_title | sample_id | sample_name | ontology_category | ontology_field | value | unit | method_or_source | evidence_anchor | evidence_text | review_status | review_comment | corrected_record
助剂对 Ru/CeO₂ 催化剂的表面性质及氨合成性能的影响 | s1 | Ru/CeO₂ | 催化剂 | 活性组分 | Ru |  | sample_inventory | 表 1 + 表 2 + 表 3 + 图 2 | 表 1、表 2、表 3 与图 2、图 3均出现未加助剂的 Ru/CeO₂ 样品。
助剂对 Ru/CeO₂ 催化剂的表面性质及氨合成性能的影响 | s1 | Ru/CeO₂ | 催化剂 | 助剂类型 |  |  | sample_inventory | 表 1 + 表 2 + 表 3 + 图 2 | 表 1、表 2、表 3 与图 2、图 3均出现未加助剂的 Ru/CeO₂ 样品。
助剂对 Ru/CeO₂ 催化剂的表面性质及氨合成性能的影响 | s1 | Ru/CeO₂ | 助剂 | 添加方式 |  |  | sample_inventory | 表 1 + 表 2 + 表 3 + 图 2 | 表 1、表 2、表 3 与图 2、图 3均出现未加助剂的 Ru/CeO₂ 样品。
助剂对 Ru/CeO₂ 催化剂的表面性质及氨合成性能的影响 | s2 | K-Ru/CeO₂ | 催化剂 | 活性组分 | Ru |  | sample_inventory | 图 2 + 表 1 + 表 3 | 图 2 图注写明 K loading is 1.5%，表 1 和表 3给出 K-Ru/CeO₂。
助剂对 Ru/CeO₂ 催化剂的表面性质及氨合成性能的影响 | s2 | K-Ru/CeO₂ | 催化剂 | 助剂类型 | K |  | sample_inventory | 图 2 + 表 1 + 表 3 | 图 2 图注写明 K loading is 1.5%，表 1 和表 3给出 K-Ru/CeO₂。
助剂对 Ru/CeO₂ 催化剂的表面性质及氨合成性能的影响 | s2 | K-Ru/CeO₂ | 助剂 | 添加方式 | 1.5 wt% K |  | sample_inventory | 图 2 + 表 1 + 表 3 | 图 2 图注写明 K loading is 1.5%，表 1 和表 3给出 K-Ru/CeO₂。
助剂对 Ru/CeO₂ 催化剂的表面性质及氨合成性能的影响 | s3 | F-Ru/CeO₂ | 催化剂 | 活性组分 | Ru |  | sample_inventory | 图 2 + 表 1 + 表 3 | 图 2 图注写明 F loading is 1.5%，表 1 和表 3给出 F-Ru/CeO₂。
助剂对 Ru/CeO₂ 催化剂的表面性质及氨合成性能的影响 | s3 | F-Ru/CeO₂ | 催化剂 | 助剂类型 | F |  | sample_inventory | 图 2 + 表 1 + 表 3 | 图 2 图注写明 F loading is 1.5%，表 1 和表 3给出 F-Ru/CeO₂。
助剂对 Ru/CeO₂ 催化剂的表面性质及氨合成性能的影响 | s3 | F-Ru/CeO₂ | 助剂 | 添加方式 | 1.5 wt% F |  | sample_inventory | 图 2 + 表 1 + 表 3 | 图 2 图注写明 F loading is 1.5%，表 1 和表 3给出 F-Ru/CeO₂。
助剂对 Ru/CeO₂ 催化剂的表面性质及氨合成性能的影响 | s4 | Ba-Ru/CeO₂ | 催化剂 | 活性组分 | Ru |  | sample_inventory | 图 2 + 表 1 + 表 3 | 图 2 图注写明 Ba loading is 2%，表 1 和表 3给出 Ba-Ru/CeO₂。
助剂对 Ru/CeO₂ 催化剂的表面性质及氨合成性能的影响 | s4 | Ba-Ru/CeO₂ | 催化剂 | 助剂类型 | Ba |  | sample_inventory | 图 2 + 表 1 + 表 3 | 图 2 图注写明 Ba loading is 2%，表 1 和表 3给出 Ba-Ru/CeO₂。
助剂对 Ru/CeO₂ 催化剂的表面性质及氨合成性能的影响 | s4 | Ba-Ru/CeO₂ | 助剂 | 添加方式 | 2 wt% Ba |  | sample_inventory | 图 2 + 表 1 + 表 3 | 图 2 图注写明 Ba loading is 2%，表 1 和表 3给出 Ba-Ru/CeO₂。
助剂对 Ru/CeO₂ 催化剂的表面性质及氨合成性能的影响 | s5 | Cs-Ru/CeO₂ | 催化剂 | 活性组分 | Ru |  | sample_inventory | 图 2 + 表 1 + 表 3 | 图 2 图注写明 Cs loading is 3%，表 1 和表 3给出 Cs-Ru/CeO₂。
助剂对 Ru/CeO₂ 催化剂的表面性质及氨合成性能的影响 | s5 | Cs-Ru/CeO₂ | 催化剂 | 助剂类型 | Cs |  | sample_inventory | 图 2 + 表 1 + 表 3 | 图 2 图注写明 Cs loading is 3%，表 1 和表 3给出 Cs-Ru/CeO₂。
助剂对 Ru/CeO₂ 催化剂的表面性质及氨合成性能的影响 | s5 | Cs-Ru/CeO₂ | 助剂 | 添加方式 | 3 wt% Cs |  | sample_inventory | 图 2 + 表 1 + 表 3 | 图 2 图注写明 Cs loading is 3%，表 1 和表 3给出 Cs-Ru/CeO₂。
助剂对 Ru/CeO₂ 催化剂的表面性质及氨合成性能的影响 | s6 | F+Ba-Ru/CeO₂ | 催化剂 | 活性组分 | Ru |  | sample_inventory | 表 1 + 表 3 + 图 3 | 表 1 和表 3列出 F+Ba-Ru/CeO₂；图 3为双助剂样品之一。
助剂对 Ru/CeO₂ 催化剂的表面性质及氨合成性能的影响 | s6 | F+Ba-Ru/CeO₂ | 催化剂 | 助剂类型 | F ¦ Ba |  | sample_inventory | 表 1 + 表 3 + 图 3 | 表 1 和表 3列出 F+Ba-Ru/CeO₂；图 3为双助剂样品之一。
助剂对 Ru/CeO₂ 催化剂的表面性质及氨合成性能的影响 | s6 | F+Ba-Ru/CeO₂ | 助剂 | 添加方式 | 1.5 wt% F ¦ 2 wt% Ba |  | sample_inventory | 表 1 + 表 3 + 图 3 | 表 1 和表 3列出 F+Ba-Ru/CeO₂；图 3为双助剂样品之一。
助剂对 Ru/CeO₂ 催化剂的表面性质及氨合成性能的影响 | s7 | F+Cs-Ru/CeO₂ | 催化剂 | 活性组分 | Ru |  | sample_inventory | 表 1 + 表 3 + 图 3 | 表 1 和表 3列出 F+Cs-Ru/CeO₂；图 3为双助剂样品之一。
助剂对 Ru/CeO₂ 催化剂的表面性质及氨合成性能的影响 | s7 | F+Cs-Ru/CeO₂ | 催化剂 | 助剂类型 | F ¦ Cs |  | sample_inventory | 表 1 + 表 3 + 图 3 | 表 1 和表 3列出 F+Cs-Ru/CeO₂；图 3为双助剂样品之一。
助剂对 Ru/CeO₂ 催化剂的表面性质及氨合成性能的影响 | s7 | F+Cs-Ru/CeO₂ | 助剂 | 添加方式 | 1.5 wt% F ¦ 3 wt% Cs |  | sample_inventory | 表 1 + 表 3 + 图 3 | 表 1 和表 3列出 F+Cs-Ru/CeO₂；图 3为双助剂样品之一。
助剂对 Ru/CeO₂ 催化剂的表面性质及氨合成性能的影响 | s8 | Ba+Cs-Ru/CeO₂ | 催化剂 | 活性组分 | Ru |  | sample_inventory | 表 1 + 表 3 + 图 3 | 表 1 和表 3列出 Ba+Cs-Ru/CeO₂；图 3为双助剂样品之一。
助剂对 Ru/CeO₂ 催化剂的表面性质及氨合成性能的影响 | s8 | Ba+Cs-Ru/CeO₂ | 催化剂 | 助剂类型 | Ba ¦ Cs |  | sample_inventory | 表 1 + 表 3 + 图 3 | 表 1 和表 3列出 Ba+Cs-Ru/CeO₂；图 3为双助剂样品之一。
助剂对 Ru/CeO₂ 催化剂的表面性质及氨合成性能的影响 | s8 | Ba+Cs-Ru/CeO₂ | 助剂 | 添加方式 | 2 wt% Ba ¦ 3 wt% Cs |  | sample_inventory | 表 1 + 表 3 + 图 3 | 表 1 和表 3列出 Ba+Cs-Ru/CeO₂；图 3为双助剂样品之一。
助剂对 Ru/CeO₂ 催化剂的表面性质及氨合成性能的影响 | s9 | 0.5 wt% Cs-Ru/CeO₂ | 催化剂 | 活性组分 | Ru |  | sample_inventory | 图 1 + 正文 2.1 | 图 1 给出 Cs 含量为 0.5% 的 4% Ru/CeO₂ 催化剂氨浓度数据。
助剂对 Ru/CeO₂ 催化剂的表面性质及氨合成性能的影响 | s9 | 0.5 wt% Cs-Ru/CeO₂ | 催化剂 | 助剂类型 | Cs |  | sample_inventory | 图 1 + 正文 2.1 | 图 1 给出 Cs 含量为 0.5% 的 4% Ru/CeO₂ 催化剂氨浓度数据。
助剂对 Ru/CeO₂ 催化剂的表面性质及氨合成性能的影响 | s9 | 0.5 wt% Cs-Ru/CeO₂ | 助剂 | 添加方式 | 0.5 wt% Cs |  | sample_inventory | 图 1 + 正文 2.1 | 图 1 给出 Cs 含量为 0.5% 的 4% Ru/CeO₂ 催化剂氨浓度数据。
助剂对 Ru/CeO₂ 催化剂的表面性质及氨合成性能的影响 | s10 | 1.0 wt% Cs-Ru/CeO₂ | 催化剂 | 活性组分 | Ru |  | sample_inventory | 图 1 + 正文 2.1 | 图 1 给出 Cs 含量为 1.0% 的 4% Ru/CeO₂ 催化剂氨浓度数据。
助剂对 Ru/CeO₂ 催化剂的表面性质及氨合成性能的影响 | s10 | 1.0 wt% Cs-Ru/CeO₂ | 催化剂 | 助剂类型 | Cs |  | sample_inventory | 图 1 + 正文 2.1 | 图 1 给出 Cs 含量为 1.0% 的 4% Ru/CeO₂ 催化剂氨浓度数据。
助剂对 Ru/CeO₂ 催化剂的表面性质及氨合成性能的影响 | s10 | 1.0 wt% Cs-Ru/CeO₂ | 助剂 | 添加方式 | 1.0 wt% Cs |  | sample_inventory | 图 1 + 正文 2.1 | 图 1 给出 Cs 含量为 1.0% 的 4% Ru/CeO₂ 催化剂氨浓度数据。
助剂对 Ru/CeO₂ 催化剂的表面性质及氨合成性能的影响 | s11 | 1.5 wt% Cs-Ru/CeO₂ | 催化剂 | 活性组分 | Ru |  | sample_inventory | 图 1 + 正文 2.1 | 图 1 给出 Cs 含量为 1.5% 的 4% Ru/CeO₂ 催化剂氨浓度数据。
助剂对 Ru/CeO₂ 催化剂的表面性质及氨合成性能的影响 | s11 | 1.5 wt% Cs-Ru/CeO₂ | 催化剂 | 助剂类型 | Cs |  | sample_inventory | 图 1 + 正文 2.1 | 图 1 给出 Cs 含量为 1.5% 的 4% Ru/CeO₂ 催化剂氨浓度数据。
助剂对 Ru/CeO₂ 催化剂的表面性质及氨合成性能的影响 | s11 | 1.5 wt% Cs-Ru/CeO₂ | 助剂 | 添加方式 | 1.5 wt% Cs |  | sample_inventory | 图 1 + 正文 2.1 | 图 1 给出 Cs 含量为 1.5% 的 4% Ru/CeO₂ 催化剂氨浓度数据。
助剂对 Ru/CeO₂ 催化剂的表面性质及氨合成性能的影响 | s12 | 2.0 wt% Cs-Ru/CeO₂ | 催化剂 | 活性组分 | Ru |  | sample_inventory | 图 1 + 正文 2.1 | 图 1 给出 Cs 含量为 2.0% 的 4% Ru/CeO₂ 催化剂氨浓度数据。
助剂对 Ru/CeO₂ 催化剂的表面性质及氨合成性能的影响 | s12 | 2.0 wt% Cs-Ru/CeO₂ | 催化剂 | 助剂类型 | Cs |  | sample_inventory | 图 1 + 正文 2.1 | 图 1 给出 Cs 含量为 2.0% 的 4% Ru/CeO₂ 催化剂氨浓度数据。
助剂对 Ru/CeO₂ 催化剂的表面性质及氨合成性能的影响 | s12 | 2.0 wt% Cs-Ru/CeO₂ | 助剂 | 添加方式 | 2.0 wt% Cs |  | sample_inventory | 图 1 + 正文 2.1 | 图 1 给出 Cs 含量为 2.0% 的 4% Ru/CeO₂ 催化剂氨浓度数据。
助剂对 Ru/CeO₂ 催化剂的表面性质及氨合成性能的影响 | s13 | 2.5 wt% Cs-Ru/CeO₂ | 催化剂 | 活性组分 | Ru |  | sample_inventory | 图 1 + 正文 2.1 | 图 1 给出 Cs 含量为 2.5% 的 4% Ru/CeO₂ 催化剂氨浓度数据。
助剂对 Ru/CeO₂ 催化剂的表面性质及氨合成性能的影响 | s13 | 2.5 wt% Cs-Ru/CeO₂ | 催化剂 | 助剂类型 | Cs |  | sample_inventory | 图 1 + 正文 2.1 | 图 1 给出 Cs 含量为 2.5% 的 4% Ru/CeO₂ 催化剂氨浓度数据。
助剂对 Ru/CeO₂ 催化剂的表面性质及氨合成性能的影响 | s13 | 2.5 wt% Cs-Ru/CeO₂ | 助剂 | 添加方式 | 2.5 wt% Cs |  | sample_inventory | 图 1 + 正文 2.1 | 图 1 给出 Cs 含量为 2.5% 的 4% Ru/CeO₂ 催化剂氨浓度数据。
助剂对 Ru/CeO₂ 催化剂的表面性质及氨合成性能的影响 | s14 | 0.5 wt% F-Ru/CeO₂ | 催化剂 | 活性组分 | Ru |  | sample_inventory | 图 1 + 正文 2.1 | 图 1 给出 F 含量为 0.5% 的 4% Ru/CeO₂ 催化剂氨浓度数据。
助剂对 Ru/CeO₂ 催化剂的表面性质及氨合成性能的影响 | s14 | 0.5 wt% F-Ru/CeO₂ | 催化剂 | 助剂类型 | F |  | sample_inventory | 图 1 + 正文 2.1 | 图 1 给出 F 含量为 0.5% 的 4% Ru/CeO₂ 催化剂氨浓度数据。
助剂对 Ru/CeO₂ 催化剂的表面性质及氨合成性能的影响 | s14 | 0.5 wt% F-Ru/CeO₂ | 助剂 | 添加方式 | 0.5 wt% F |  | sample_inventory | 图 1 + 正文 2.1 | 图 1 给出 F 含量为 0.5% 的 4% Ru/CeO₂ 催化剂氨浓度数据。
助剂对 Ru/CeO₂ 催化剂的表面性质及氨合成性能的影响 | s15 | 1.0 wt% F-Ru/CeO₂ | 催化剂 | 活性组分 | Ru |  | sample_inventory | 图 1 + 正文 2.1 | 图 1 给出 F 含量为 1.0% 的 4% Ru/CeO₂ 催化剂氨浓度数据。
助剂对 Ru/CeO₂ 催化剂的表面性质及氨合成性能的影响 | s15 | 1.0 wt% F-Ru/CeO₂ | 催化剂 | 助剂类型 | F |  | sample_inventory | 图 1 + 正文 2.1 | 图 1 给出 F 含量为 1.0% 的 4% Ru/CeO₂ 催化剂氨浓度数据。
助剂对 Ru/CeO₂ 催化剂的表面性质及氨合成性能的影响 | s15 | 1.0 wt% F-Ru/CeO₂ | 助剂 | 添加方式 | 1.0 wt% F |  | sample_inventory | 图 1 + 正文 2.1 | 图 1 给出 F 含量为 1.0% 的 4% Ru/CeO₂ 催化剂氨浓度数据。
助剂对 Ru/CeO₂ 催化剂的表面性质及氨合成性能的影响 | s16 | 2.0 wt% F-Ru/CeO₂ | 催化剂 | 活性组分 | Ru |  | sample_inventory | 图 1 + 正文 2.1 | 图 1 给出 F 含量为 2.0% 的 4% Ru/CeO₂ 催化剂氨浓度数据。
助剂对 Ru/CeO₂ 催化剂的表面性质及氨合成性能的影响 | s16 | 2.0 wt% F-Ru/CeO₂ | 催化剂 | 助剂类型 | F |  | sample_inventory | 图 1 + 正文 2.1 | 图 1 给出 F 含量为 2.0% 的 4% Ru/CeO₂ 催化剂氨浓度数据。
助剂对 Ru/CeO₂ 催化剂的表面性质及氨合成性能的影响 | s16 | 2.0 wt% F-Ru/CeO₂ | 助剂 | 添加方式 | 2.0 wt% F |  | sample_inventory | 图 1 + 正文 2.1 | 图 1 给出 F 含量为 2.0% 的 4% Ru/CeO₂ 催化剂氨浓度数据。
助剂对 Ru/CeO₂ 催化剂的表面性质及氨合成性能的影响 | s17 | 2.5 wt% F-Ru/CeO₂ | 催化剂 | 活性组分 | Ru |  | sample_inventory | 图 1 + 正文 2.1 | 图 1 给出 F 含量为 2.5% 的 4% Ru/CeO₂ 催化剂氨浓度数据。
助剂对 Ru/CeO₂ 催化剂的表面性质及氨合成性能的影响 | s17 | 2.5 wt% F-Ru/CeO₂ | 催化剂 | 助剂类型 | F |  | sample_inventory | 图 1 + 正文 2.1 | 图 1 给出 F 含量为 2.5% 的 4% Ru/CeO₂ 催化剂氨浓度数据。
助剂对 Ru/CeO₂ 催化剂的表面性质及氨合成性能的影响 | s17 | 2.5 wt% F-Ru/CeO₂ | 助剂 | 添加方式 | 2.5 wt% F |  | sample_inventory | 图 1 + 正文 2.1 | 图 1 给出 F 含量为 2.5% 的 4% Ru/CeO₂ 催化剂氨浓度数据。
助剂对 Ru/CeO₂ 催化剂的表面性质及氨合成性能的影响 | s18 | 3.0 wt% F-Ru/CeO₂ | 催化剂 | 活性组分 | Ru |  | sample_inventory | 图 1 + 正文 2.1 | 图 1 给出 F 含量为 3.0% 的 4% Ru/CeO₂ 催化剂氨浓度数据。
助剂对 Ru/CeO₂ 催化剂的表面性质及氨合成性能的影响 | s18 | 3.0 wt% F-Ru/CeO₂ | 催化剂 | 助剂类型 | F |  | sample_inventory | 图 1 + 正文 2.1 | 图 1 给出 F 含量为 3.0% 的 4% Ru/CeO₂ 催化剂氨浓度数据。
助剂对 Ru/CeO₂ 催化剂的表面性质及氨合成性能的影响 | s18 | 3.0 wt% F-Ru/CeO₂ | 助剂 | 添加方式 | 3.0 wt% F |  | sample_inventory | 图 1 + 正文 2.1 | 图 1 给出 F 含量为 3.0% 的 4% Ru/CeO₂ 催化剂氨浓度数据。
助剂对 Ru/CeO₂ 催化剂的表面性质及氨合成性能的影响 | s19 | 0.5 wt% Ba-Ru/CeO₂ | 催化剂 | 活性组分 | Ru |  | sample_inventory | 图 1 + 正文 2.1 | 图 1 给出 Ba 含量为 0.5% 的 4% Ru/CeO₂ 催化剂氨浓度数据。
助剂对 Ru/CeO₂ 催化剂的表面性质及氨合成性能的影响 | s19 | 0.5 wt% Ba-Ru/CeO₂ | 催化剂 | 助剂类型 | Ba |  | sample_inventory | 图 1 + 正文 2.1 | 图 1 给出 Ba 含量为 0.5% 的 4% Ru/CeO₂ 催化剂氨浓度数据。
助剂对 Ru/CeO₂ 催化剂的表面性质及氨合成性能的影响 | s19 | 0.5 wt% Ba-Ru/CeO₂ | 助剂 | 添加方式 | 0.5 wt% Ba |  | sample_inventory | 图 1 + 正文 2.1 | 图 1 给出 Ba 含量为 0.5% 的 4% Ru/CeO₂ 催化剂氨浓度数据。
助剂对 Ru/CeO₂ 催化剂的表面性质及氨合成性能的影响 | s20 | 1.0 wt% Ba-Ru/CeO₂ | 催化剂 | 活性组分 | Ru |  | sample_inventory | 图 1 + 正文 2.1 | 图 1 给出 Ba 含量为 1.0% 的 4% Ru/CeO₂ 催化剂氨浓度数据。
助剂对 Ru/CeO₂ 催化剂的表面性质及氨合成性能的影响 | s20 | 1.0 wt% Ba-Ru/CeO₂ | 催化剂 | 助剂类型 | Ba |  | sample_inventory | 图 1 + 正文 2.1 | 图 1 给出 Ba 含量为 1.0% 的 4% Ru/CeO₂ 催化剂氨浓度数据。
助剂对 Ru/CeO₂ 催化剂的表面性质及氨合成性能的影响 | s20 | 1.0 wt% Ba-Ru/CeO₂ | 助剂 | 添加方式 | 1.0 wt% Ba |  | sample_inventory | 图 1 + 正文 2.1 | 图 1 给出 Ba 含量为 1.0% 的 4% Ru/CeO₂ 催化剂氨浓度数据。
助剂对 Ru/CeO₂ 催化剂的表面性质及氨合成性能的影响 | s21 | 1.5 wt% Ba-Ru/CeO₂ | 催化剂 | 活性组分 | Ru |  | sample_inventory | 图 1 + 正文 2.1 | 图 1 给出 Ba 含量为 1.5% 的 4% Ru/CeO₂ 催化剂氨浓度数据。
助剂对 Ru/CeO₂ 催化剂的表面性质及氨合成性能的影响 | s21 | 1.5 wt% Ba-Ru/CeO₂ | 催化剂 | 助剂类型 | Ba |  | sample_inventory | 图 1 + 正文 2.1 | 图 1 给出 Ba 含量为 1.5% 的 4% Ru/CeO₂ 催化剂氨浓度数据。
助剂对 Ru/CeO₂ 催化剂的表面性质及氨合成性能的影响 | s21 | 1.5 wt% Ba-Ru/CeO₂ | 助剂 | 添加方式 | 1.5 wt% Ba |  | sample_inventory | 图 1 + 正文 2.1 | 图 1 给出 Ba 含量为 1.5% 的 4% Ru/CeO₂ 催化剂氨浓度数据。
助剂对 Ru/CeO₂ 催化剂的表面性质及氨合成性能的影响 | s22 | 2.5 wt% Ba-Ru/CeO₂ | 催化剂 | 活性组分 | Ru |  | sample_inventory | 图 1 + 正文 2.1 | 图 1 给出 Ba 含量为 2.5% 的 4% Ru/CeO₂ 催化剂氨浓度数据。
助剂对 Ru/CeO₂ 催化剂的表面性质及氨合成性能的影响 | s22 | 2.5 wt% Ba-Ru/CeO₂ | 催化剂 | 助剂类型 | Ba |  | sample_inventory | 图 1 + 正文 2.1 | 图 1 给出 Ba 含量为 2.5% 的 4% Ru/CeO₂ 催化剂氨浓度数据。
助剂对 Ru/CeO₂ 催化剂的表面性质及氨合成性能的影响 | s22 | 2.5 wt% Ba-Ru/CeO₂ | 助剂 | 添加方式 | 2.5 wt% Ba |  | sample_inventory | 图 1 + 正文 2.1 | 图 1 给出 Ba 含量为 2.5% 的 4% Ru/CeO₂ 催化剂氨浓度数据。
助剂对 Ru/CeO₂ 催化剂的表面性质及氨合成性能的影响 | s23 | 3.0 wt% Ba-Ru/CeO₂ | 催化剂 | 活性组分 | Ru |  | sample_inventory | 图 1 + 正文 2.1 | 图 1 给出 Ba 含量为 3.0% 的 4% Ru/CeO₂ 催化剂氨浓度数据。
助剂对 Ru/CeO₂ 催化剂的表面性质及氨合成性能的影响 | s23 | 3.0 wt% Ba-Ru/CeO₂ | 催化剂 | 助剂类型 | Ba |  | sample_inventory | 图 1 + 正文 2.1 | 图 1 给出 Ba 含量为 3.0% 的 4% Ru/CeO₂ 催化剂氨浓度数据。
助剂对 Ru/CeO₂ 催化剂的表面性质及氨合成性能的影响 | s23 | 3.0 wt% Ba-Ru/CeO₂ | 助剂 | 添加方式 | 3.0 wt% Ba |  | sample_inventory | 图 1 + 正文 2.1 | 图 1 给出 Ba 含量为 3.0% 的 4% Ru/CeO₂ 催化剂氨浓度数据。
助剂对 Ru/CeO₂ 催化剂的表面性质及氨合成性能的影响 | s1 | Ru/CeO₂ | 制备工艺 | 混合方式 | oxidation-reduction coprecipitation + incipient wetness impregnation + drying + calcination |  | text | 摘要 + 1.1 催化剂的制备 | 摘要与 1.1 节表明，该系列 Ru/CeO₂ 催化剂以 CeO₂ 为载体采用氧化还原共沉淀法制备，所得催化剂再用等体积浸渍法引入助剂，并在空气中 500 °C 焙烧 1 h。
助剂对 Ru/CeO₂ 催化剂的表面性质及氨合成性能的影响 | s2 | K-Ru/CeO₂ | 制备工艺 | 混合方式 | oxidation-reduction coprecipitation + incipient wetness impregnation + drying + calcination |  | text | 摘要 + 1.1 催化剂的制备 | 摘要与 1.1 节表明，该系列 Ru/CeO₂ 催化剂以 CeO₂ 为载体采用氧化还原共沉淀法制备，所得催化剂再用等体积浸渍法引入助剂，并在空气中 500 °C 焙烧 1 h。
助剂对 Ru/CeO₂ 催化剂的表面性质及氨合成性能的影响 | s3 | F-Ru/CeO₂ | 制备工艺 | 混合方式 | oxidation-reduction coprecipitation + incipient wetness impregnation + drying + calcination |  | text | 摘要 + 1.1 催化剂的制备 | 摘要与 1.1 节表明，该系列 Ru/CeO₂ 催化剂以 CeO₂ 为载体采用氧化还原共沉淀法制备，所得催化剂再用等体积浸渍法引入助剂，并在空气中 500 °C 焙烧 1 h。
助剂对 Ru/CeO₂ 催化剂的表面性质及氨合成性能的影响 | s4 | Ba-Ru/CeO₂ | 制备工艺 | 混合方式 | oxidation-reduction coprecipitation + incipient wetness impregnation + drying + calcination |  | text | 摘要 + 1.1 催化剂的制备 | 摘要与 1.1 节表明，该系列 Ru/CeO₂ 催化剂以 CeO₂ 为载体采用氧化还原共沉淀法制备，所得催化剂再用等体积浸渍法引入助剂，并在空气中 500 °C 焙烧 1 h。
助剂对 Ru/CeO₂ 催化剂的表面性质及氨合成性能的影响 | s5 | Cs-Ru/CeO₂ | 制备工艺 | 混合方式 | oxidation-reduction coprecipitation + incipient wetness impregnation + drying + calcination |  | text | 摘要 + 1.1 催化剂的制备 | 摘要与 1.1 节表明，该系列 Ru/CeO₂ 催化剂以 CeO₂ 为载体采用氧化还原共沉淀法制备，所得催化剂再用等体积浸渍法引入助剂，并在空气中 500 °C 焙烧 1 h。
助剂对 Ru/CeO₂ 催化剂的表面性质及氨合成性能的影响 | s6 | F+Ba-Ru/CeO₂ | 制备工艺 | 混合方式 | oxidation-reduction coprecipitation + incipient wetness impregnation + drying + calcination |  | text | 摘要 + 1.1 催化剂的制备 | 摘要与 1.1 节表明，该系列 Ru/CeO₂ 催化剂以 CeO₂ 为载体采用氧化还原共沉淀法制备，所得催化剂再用等体积浸渍法引入助剂，并在空气中 500 °C 焙烧 1 h。
助剂对 Ru/CeO₂ 催化剂的表面性质及氨合成性能的影响 | s7 | F+Cs-Ru/CeO₂ | 制备工艺 | 混合方式 | oxidation-reduction coprecipitation + incipient wetness impregnation + drying + calcination |  | text | 摘要 + 1.1 催化剂的制备 | 摘要与 1.1 节表明，该系列 Ru/CeO₂ 催化剂以 CeO₂ 为载体采用氧化还原共沉淀法制备，所得催化剂再用等体积浸渍法引入助剂，并在空气中 500 °C 焙烧 1 h。
助剂对 Ru/CeO₂ 催化剂的表面性质及氨合成性能的影响 | s8 | Ba+Cs-Ru/CeO₂ | 制备工艺 | 混合方式 | oxidation-reduction coprecipitation + incipient wetness impregnation + drying + calcination |  | text | 摘要 + 1.1 催化剂的制备 | 摘要与 1.1 节表明，该系列 Ru/CeO₂ 催化剂以 CeO₂ 为载体采用氧化还原共沉淀法制备，所得催化剂再用等体积浸渍法引入助剂，并在空气中 500 °C 焙烧 1 h。
助剂对 Ru/CeO₂ 催化剂的表面性质及氨合成性能的影响 | s1 | Ru/CeO₂ | 制备工艺 | 前驱体 | K₂RuO₄ |  | text | 1.1 催化剂的制备 | 1.1 节写明本实验采用 K₂RuO₄ 作为活性成分 Ru 的前驱体。
助剂对 Ru/CeO₂ 催化剂的表面性质及氨合成性能的影响 | s2 | K-Ru/CeO₂ | 制备工艺 | 前驱体 | K₂RuO₄ |  | text | 1.1 催化剂的制备 | 1.1 节写明本实验采用 K₂RuO₄ 作为活性成分 Ru 的前驱体。
助剂对 Ru/CeO₂ 催化剂的表面性质及氨合成性能的影响 | s3 | F-Ru/CeO₂ | 制备工艺 | 前驱体 | K₂RuO₄ |  | text | 1.1 催化剂的制备 | 1.1 节写明本实验采用 K₂RuO₄ 作为活性成分 Ru 的前驱体。
助剂对 Ru/CeO₂ 催化剂的表面性质及氨合成性能的影响 | s4 | Ba-Ru/CeO₂ | 制备工艺 | 前驱体 | K₂RuO₄ |  | text | 1.1 催化剂的制备 | 1.1 节写明本实验采用 K₂RuO₄ 作为活性成分 Ru 的前驱体。
助剂对 Ru/CeO₂ 催化剂的表面性质及氨合成性能的影响 | s5 | Cs-Ru/CeO₂ | 制备工艺 | 前驱体 | K₂RuO₄ |  | text | 1.1 催化剂的制备 | 1.1 节写明本实验采用 K₂RuO₄ 作为活性成分 Ru 的前驱体。
助剂对 Ru/CeO₂ 催化剂的表面性质及氨合成性能的影响 | s6 | F+Ba-Ru/CeO₂ | 制备工艺 | 前驱体 | K₂RuO₄ |  | text | 1.1 催化剂的制备 | 1.1 节写明本实验采用 K₂RuO₄ 作为活性成分 Ru 的前驱体。
助剂对 Ru/CeO₂ 催化剂的表面性质及氨合成性能的影响 | s7 | F+Cs-Ru/CeO₂ | 制备工艺 | 前驱体 | K₂RuO₄ |  | text | 1.1 催化剂的制备 | 1.1 节写明本实验采用 K₂RuO₄ 作为活性成分 Ru 的前驱体。
助剂对 Ru/CeO₂ 催化剂的表面性质及氨合成性能的影响 | s8 | Ba+Cs-Ru/CeO₂ | 制备工艺 | 前驱体 | K₂RuO₄ |  | text | 1.1 催化剂的制备 | 1.1 节写明本实验采用 K₂RuO₄ 作为活性成分 Ru 的前驱体。
助剂对 Ru/CeO₂ 催化剂的表面性质及氨合成性能的影响 | s1 | Ru/CeO₂ | 制备工艺 | 活性组分 | 4 | wt% | text | 1.1 催化剂的制备 | 1.1 节写明 K₂RuO₄ 以钌单质计质量为二氧化铈载体的 4%。
助剂对 Ru/CeO₂ 催化剂的表面性质及氨合成性能的影响 | s2 | K-Ru/CeO₂ | 制备工艺 | 活性组分 | 4 | wt% | text | 1.1 催化剂的制备 | 1.1 节写明 K₂RuO₄ 以钌单质计质量为二氧化铈载体的 4%。
助剂对 Ru/CeO₂ 催化剂的表面性质及氨合成性能的影响 | s3 | F-Ru/CeO₂ | 制备工艺 | 活性组分 | 4 | wt% | text | 1.1 催化剂的制备 | 1.1 节写明 K₂RuO₄ 以钌单质计质量为二氧化铈载体的 4%。
助剂对 Ru/CeO₂ 催化剂的表面性质及氨合成性能的影响 | s4 | Ba-Ru/CeO₂ | 制备工艺 | 活性组分 | 4 | wt% | text | 1.1 催化剂的制备 | 1.1 节写明 K₂RuO₄ 以钌单质计质量为二氧化铈载体的 4%。
助剂对 Ru/CeO₂ 催化剂的表面性质及氨合成性能的影响 | s5 | Cs-Ru/CeO₂ | 制备工艺 | 活性组分 | 4 | wt% | text | 1.1 催化剂的制备 | 1.1 节写明 K₂RuO₄ 以钌单质计质量为二氧化铈载体的 4%。
助剂对 Ru/CeO₂ 催化剂的表面性质及氨合成性能的影响 | s6 | F+Ba-Ru/CeO₂ | 制备工艺 | 活性组分 | 4 | wt% | text | 1.1 催化剂的制备 | 1.1 节写明 K₂RuO₄ 以钌单质计质量为二氧化铈载体的 4%。
助剂对 Ru/CeO₂ 催化剂的表面性质及氨合成性能的影响 | s7 | F+Cs-Ru/CeO₂ | 制备工艺 | 活性组分 | 4 | wt% | text | 1.1 催化剂的制备 | 1.1 节写明 K₂RuO₄ 以钌单质计质量为二氧化铈载体的 4%。
助剂对 Ru/CeO₂ 催化剂的表面性质及氨合成性能的影响 | s8 | Ba+Cs-Ru/CeO₂ | 制备工艺 | 活性组分 | 4 | wt% | text | 1.1 催化剂的制备 | 1.1 节写明 K₂RuO₄ 以钌单质计质量为二氧化铈载体的 4%。
助剂对 Ru/CeO₂ 催化剂的表面性质及氨合成性能的影响 | s1 | Ru/CeO₂ | 反应条件 | 压力 | 10 | MPa | text | 1.2 催化剂的评价 | 1.2 节写明活性评价条件为 10 MPa，反应气为 H₂ 和 N₂ 混合气，物质的量比 3:1，空速 10 000 h⁻¹。
助剂对 Ru/CeO₂ 催化剂的表面性质及氨合成性能的影响 | s2 | K-Ru/CeO₂ | 反应条件 | 压力 | 10 | MPa | text | 1.2 催化剂的评价 | 1.2 节写明活性评价条件为 10 MPa，反应气为 H₂ 和 N₂ 混合气，物质的量比 3:1，空速 10 000 h⁻¹。
助剂对 Ru/CeO₂ 催化剂的表面性质及氨合成性能的影响 | s3 | F-Ru/CeO₂ | 反应条件 | 压力 | 10 | MPa | text | 1.2 催化剂的评价 | 1.2 节写明活性评价条件为 10 MPa，反应气为 H₂ 和 N₂ 混合气，物质的量比 3:1，空速 10 000 h⁻¹。
助剂对 Ru/CeO₂ 催化剂的表面性质及氨合成性能的影响 | s4 | Ba-Ru/CeO₂ | 反应条件 | 压力 | 10 | MPa | text | 1.2 催化剂的评价 | 1.2 节写明活性评价条件为 10 MPa，反应气为 H₂ 和 N₂ 混合气，物质的量比 3:1，空速 10 000 h⁻¹。
助剂对 Ru/CeO₂ 催化剂的表面性质及氨合成性能的影响 | s5 | Cs-Ru/CeO₂ | 反应条件 | 压力 | 10 | MPa | text | 1.2 催化剂的评价 | 1.2 节写明活性评价条件为 10 MPa，反应气为 H₂ 和 N₂ 混合气，物质的量比 3:1，空速 10 000 h⁻¹。
助剂对 Ru/CeO₂ 催化剂的表面性质及氨合成性能的影响 | s6 | F+Ba-Ru/CeO₂ | 反应条件 | 压力 | 10 | MPa | text | 1.2 催化剂的评价 | 1.2 节写明活性评价条件为 10 MPa，反应气为 H₂ 和 N₂ 混合气，物质的量比 3:1，空速 10 000 h⁻¹。
助剂对 Ru/CeO₂ 催化剂的表面性质及氨合成性能的影响 | s7 | F+Cs-Ru/CeO₂ | 反应条件 | 压力 | 10 | MPa | text | 1.2 催化剂的评价 | 1.2 节写明活性评价条件为 10 MPa，反应气为 H₂ 和 N₂ 混合气，物质的量比 3:1，空速 10 000 h⁻¹。
助剂对 Ru/CeO₂ 催化剂的表面性质及氨合成性能的影响 | s8 | Ba+Cs-Ru/CeO₂ | 反应条件 | 压力 | 10 | MPa | text | 1.2 催化剂的评价 | 1.2 节写明活性评价条件为 10 MPa，反应气为 H₂ 和 N₂ 混合气，物质的量比 3:1，空速 10 000 h⁻¹。
助剂对 Ru/CeO₂ 催化剂的表面性质及氨合成性能的影响 | s1 | Ru/CeO₂ | 反应条件 | 进料组成 | H₂:N₂ = 3:1 |  | text | 1.2 催化剂的评价 | 1.2 节写明反应气为 H₂ 和 N₂ 混合气，物质的量比为 3:1。
助剂对 Ru/CeO₂ 催化剂的表面性质及氨合成性能的影响 | s2 | K-Ru/CeO₂ | 反应条件 | 进料组成 | H₂:N₂ = 3:1 |  | text | 1.2 催化剂的评价 | 1.2 节写明反应气为 H₂ 和 N₂ 混合气，物质的量比为 3:1。
助剂对 Ru/CeO₂ 催化剂的表面性质及氨合成性能的影响 | s3 | F-Ru/CeO₂ | 反应条件 | 进料组成 | H₂:N₂ = 3:1 |  | text | 1.2 催化剂的评价 | 1.2 节写明反应气为 H₂ 和 N₂ 混合气，物质的量比为 3:1。
助剂对 Ru/CeO₂ 催化剂的表面性质及氨合成性能的影响 | s4 | Ba-Ru/CeO₂ | 反应条件 | 进料组成 | H₂:N₂ = 3:1 |  | text | 1.2 催化剂的评价 | 1.2 节写明反应气为 H₂ 和 N₂ 混合气，物质的量比为 3:1。
助剂对 Ru/CeO₂ 催化剂的表面性质及氨合成性能的影响 | s5 | Cs-Ru/CeO₂ | 反应条件 | 进料组成 | H₂:N₂ = 3:1 |  | text | 1.2 催化剂的评价 | 1.2 节写明反应气为 H₂ 和 N₂ 混合气，物质的量比为 3:1。
助剂对 Ru/CeO₂ 催化剂的表面性质及氨合成性能的影响 | s6 | F+Ba-Ru/CeO₂ | 反应条件 | 进料组成 | H₂:N₂ = 3:1 |  | text | 1.2 催化剂的评价 | 1.2 节写明反应气为 H₂ 和 N₂ 混合气，物质的量比为 3:1。
助剂对 Ru/CeO₂ 催化剂的表面性质及氨合成性能的影响 | s7 | F+Cs-Ru/CeO₂ | 反应条件 | 进料组成 | H₂:N₂ = 3:1 |  | text | 1.2 催化剂的评价 | 1.2 节写明反应气为 H₂ 和 N₂ 混合气，物质的量比为 3:1。
助剂对 Ru/CeO₂ 催化剂的表面性质及氨合成性能的影响 | s8 | Ba+Cs-Ru/CeO₂ | 反应条件 | 进料组成 | H₂:N₂ = 3:1 |  | text | 1.2 催化剂的评价 | 1.2 节写明反应气为 H₂ 和 N₂ 混合气，物质的量比为 3:1。
助剂对 Ru/CeO₂ 催化剂的表面性质及氨合成性能的影响 | s1 | Ru/CeO₂ | 反应条件 | 反应物质 | 2 | mL | text | 1.2 催化剂的评价 | 1.2 节写明氨合成反应中分别加入 2 mL Ru/CeO₂ 催化剂（12～16 目）。
助剂对 Ru/CeO₂ 催化剂的表面性质及氨合成性能的影响 | s2 | K-Ru/CeO₂ | 反应条件 | 反应物质 | 2 | mL | text | 1.2 催化剂的评价 | 1.2 节写明氨合成反应中分别加入 2 mL Ru/CeO₂ 催化剂（12～16 目）。
助剂对 Ru/CeO₂ 催化剂的表面性质及氨合成性能的影响 | s3 | F-Ru/CeO₂ | 反应条件 | 反应物质 | 2 | mL | text | 1.2 催化剂的评价 | 1.2 节写明氨合成反应中分别加入 2 mL Ru/CeO₂ 催化剂（12～16 目）。
助剂对 Ru/CeO₂ 催化剂的表面性质及氨合成性能的影响 | s4 | Ba-Ru/CeO₂ | 反应条件 | 反应物质 | 2 | mL | text | 1.2 催化剂的评价 | 1.2 节写明氨合成反应中分别加入 2 mL Ru/CeO₂ 催化剂（12～16 目）。
助剂对 Ru/CeO₂ 催化剂的表面性质及氨合成性能的影响 | s5 | Cs-Ru/CeO₂ | 反应条件 | 反应物质 | 2 | mL | text | 1.2 催化剂的评价 | 1.2 节写明氨合成反应中分别加入 2 mL Ru/CeO₂ 催化剂（12～16 目）。
助剂对 Ru/CeO₂ 催化剂的表面性质及氨合成性能的影响 | s6 | F+Ba-Ru/CeO₂ | 反应条件 | 反应物质 | 2 | mL | text | 1.2 催化剂的评价 | 1.2 节写明氨合成反应中分别加入 2 mL Ru/CeO₂ 催化剂（12～16 目）。
助剂对 Ru/CeO₂ 催化剂的表面性质及氨合成性能的影响 | s7 | F+Cs-Ru/CeO₂ | 反应条件 | 反应物质 | 2 | mL | text | 1.2 催化剂的评价 | 1.2 节写明氨合成反应中分别加入 2 mL Ru/CeO₂ 催化剂（12～16 目）。
助剂对 Ru/CeO₂ 催化剂的表面性质及氨合成性能的影响 | s8 | Ba+Cs-Ru/CeO₂ | 反应条件 | 反应物质 | 2 | mL | text | 1.2 催化剂的评价 | 1.2 节写明氨合成反应中分别加入 2 mL Ru/CeO₂ 催化剂（12～16 目）。
助剂对 Ru/CeO₂ 催化剂的表面性质及氨合成性能的影响 | s1 | Ru/CeO₂ | 催化剂 | 载体 | 94.57 | wt% | XRF | 表 1 | 表 1 的 XRF 结果显示，Ru/CeO₂ 的 CeO₂ 实测含量为 94.57 wt%。
助剂对 Ru/CeO₂ 催化剂的表面性质及氨合成性能的影响 | s1 | Ru/CeO₂ | 催化剂 | 活性组分 | 4.63 | wt% | XRF | 表 1 | 表 1 的 XRF 结果显示，Ru/CeO₂ 的 RuO₂ 实测含量为 4.63 wt%。
助剂对 Ru/CeO₂ 催化剂的表面性质及氨合成性能的影响 | s1 | Ru/CeO₂ | 催化剂 | actual K₂O content | 0.80 | wt% | XRF | 表 1 | 表 1 的 XRF 结果显示，Ru/CeO₂ 的 K₂O 实测含量为 0.80 wt%。
助剂对 Ru/CeO₂ 催化剂的表面性质及氨合成性能的影响 | s2 | K-Ru/CeO₂ | 催化剂 | 载体 | 92.91 | wt% | XRF | 表 1 | 表 1 的 XRF 结果显示，K-Ru/CeO₂ 的 CeO₂ 实测含量为 92.91 wt%。
助剂对 Ru/CeO₂ 催化剂的表面性质及氨合成性能的影响 | s2 | K-Ru/CeO₂ | 催化剂 | 活性组分 | 4.55 | wt% | XRF | 表 1 | 表 1 的 XRF 结果显示，K-Ru/CeO₂ 的 RuO₂ 实测含量为 4.55 wt%。
助剂对 Ru/CeO₂ 催化剂的表面性质及氨合成性能的影响 | s2 | K-Ru/CeO₂ | 催化剂 | actual K₂O content | 2.54 | wt% | XRF | 表 1 | 表 1 的 XRF 结果显示，K-Ru/CeO₂ 的 K₂O 实测含量为 2.54 wt%。
助剂对 Ru/CeO₂ 催化剂的表面性质及氨合成性能的影响 | s3 | F-Ru/CeO₂ | 催化剂 | 载体 | 90.13 | wt% | XRF | 表 1 | 表 1 的 XRF 结果显示，F-Ru/CeO₂ 的 CeO₂ 实测含量为 90.13 wt%。
助剂对 Ru/CeO₂ 催化剂的表面性质及氨合成性能的影响 | s3 | F-Ru/CeO₂ | 催化剂 | 活性组分 | 4.36 | wt% | XRF | 表 1 | 表 1 的 XRF 结果显示，F-Ru/CeO₂ 的 RuO₂ 实测含量为 4.36 wt%。
助剂对 Ru/CeO₂ 催化剂的表面性质及氨合成性能的影响 | s3 | F-Ru/CeO₂ | 催化剂 | actual K₂O content | 4.10 | wt% | XRF | 表 1 | 表 1 的 XRF 结果显示，F-Ru/CeO₂ 的 K₂O 实测含量为 4.10 wt%。
助剂对 Ru/CeO₂ 催化剂的表面性质及氨合成性能的影响 | s3 | F-Ru/CeO₂ | 催化剂 | actual F content | 1.41 | wt% | XRF | 表 1 | 表 1 的 XRF 结果显示，F-Ru/CeO₂ 的 F 实测含量为 1.41 wt%。
助剂对 Ru/CeO₂ 催化剂的表面性质及氨合成性能的影响 | s4 | Ba-Ru/CeO₂ | 催化剂 | 载体 | 92.58 | wt% | XRF | 表 1 | 表 1 的 XRF 结果显示，Ba-Ru/CeO₂ 的 CeO₂ 实测含量为 92.58 wt%。
助剂对 Ru/CeO₂ 催化剂的表面性质及氨合成性能的影响 | s4 | Ba-Ru/CeO₂ | 催化剂 | 活性组分 | 4.50 | wt% | XRF | 表 1 | 表 1 的 XRF 结果显示，Ba-Ru/CeO₂ 的 RuO₂ 实测含量为 4.50 wt%。
助剂对 Ru/CeO₂ 催化剂的表面性质及氨合成性能的影响 | s4 | Ba-Ru/CeO₂ | 催化剂 | actual K₂O content | 0.77 | wt% | XRF | 表 1 | 表 1 的 XRF 结果显示，Ba-Ru/CeO₂ 的 K₂O 实测含量为 0.77 wt%。
助剂对 Ru/CeO₂ 催化剂的表面性质及氨合成性能的影响 | s4 | Ba-Ru/CeO₂ | 催化剂 | actual BaO content | 2.15 | wt% | XRF | 表 1 | 表 1 的 XRF 结果显示，Ba-Ru/CeO₂ 的 BaO 实测含量为 2.15 wt%。
助剂对 Ru/CeO₂ 催化剂的表面性质及氨合成性能的影响 | s5 | Cs-Ru/CeO₂ | 催化剂 | 载体 | 91.69 | wt% | XRF | 表 1 | 表 1 的 XRF 结果显示，Cs-Ru/CeO₂ 的 CeO₂ 实测含量为 91.69 wt%。
助剂对 Ru/CeO₂ 催化剂的表面性质及氨合成性能的影响 | s5 | Cs-Ru/CeO₂ | 催化剂 | 活性组分 | 4.48 | wt% | XRF | 表 1 | 表 1 的 XRF 结果显示，Cs-Ru/CeO₂ 的 RuO₂ 实测含量为 4.48 wt%。
助剂对 Ru/CeO₂ 催化剂的表面性质及氨合成性能的影响 | s5 | Cs-Ru/CeO₂ | 催化剂 | actual K₂O content | 0.76 | wt% | XRF | 表 1 | 表 1 的 XRF 结果显示，Cs-Ru/CeO₂ 的 K₂O 实测含量为 0.76 wt%。
助剂对 Ru/CeO₂ 催化剂的表面性质及氨合成性能的影响 | s5 | Cs-Ru/CeO₂ | 催化剂 | actual Cs₂O content | 3.07 | wt% | XRF | 表 1 | 表 1 的 XRF 结果显示，Cs-Ru/CeO₂ 的 Cs₂O 实测含量为 3.07 wt%。
助剂对 Ru/CeO₂ 催化剂的表面性质及氨合成性能的影响 | s6 | F+Ba-Ru/CeO₂ | 催化剂 | 载体 | 88.17 | wt% | XRF | 表 1 | 表 1 的 XRF 结果显示，F+Ba-Ru/CeO₂ 的 CeO₂ 实测含量为 88.17 wt%。
助剂对 Ru/CeO₂ 催化剂的表面性质及氨合成性能的影响 | s6 | F+Ba-Ru/CeO₂ | 催化剂 | 活性组分 | 4.30 | wt% | XRF | 表 1 | 表 1 的 XRF 结果显示，F+Ba-Ru/CeO₂ 的 RuO₂ 实测含量为 4.30 wt%。
助剂对 Ru/CeO₂ 催化剂的表面性质及氨合成性能的影响 | s6 | F+Ba-Ru/CeO₂ | 催化剂 | actual K₂O content | 4.08 | wt% | XRF | 表 1 | 表 1 的 XRF 结果显示，F+Ba-Ru/CeO₂ 的 K₂O 实测含量为 4.08 wt%。
助剂对 Ru/CeO₂ 催化剂的表面性质及氨合成性能的影响 | s6 | F+Ba-Ru/CeO₂ | 催化剂 | actual F content | 1.39 | wt% | XRF | 表 1 | 表 1 的 XRF 结果显示，F+Ba-Ru/CeO₂ 的 F 实测含量为 1.39 wt%。
助剂对 Ru/CeO₂ 催化剂的表面性质及氨合成性能的影响 | s6 | F+Ba-Ru/CeO₂ | 催化剂 | actual BaO content | 2.06 | wt% | XRF | 表 1 | 表 1 的 XRF 结果显示，F+Ba-Ru/CeO₂ 的 BaO 实测含量为 2.06 wt%。
助剂对 Ru/CeO₂ 催化剂的表面性质及氨合成性能的影响 | s7 | F+Cs-Ru/CeO₂ | 催化剂 | 载体 | 88.02 | wt% | XRF | 表 1 | 表 1 的 XRF 结果显示，F+Cs-Ru/CeO₂ 的 CeO₂ 实测含量为 88.02 wt%。
助剂对 Ru/CeO₂ 催化剂的表面性质及氨合成性能的影响 | s7 | F+Cs-Ru/CeO₂ | 催化剂 | 活性组分 | 4.28 | wt% | XRF | 表 1 | 表 1 的 XRF 结果显示，F+Cs-Ru/CeO₂ 的 RuO₂ 实测含量为 4.28 wt%。
助剂对 Ru/CeO₂ 催化剂的表面性质及氨合成性能的影响 | s7 | F+Cs-Ru/CeO₂ | 催化剂 | actual K₂O content | 3.39 | wt% | XRF | 表 1 | 表 1 的 XRF 结果显示，F+Cs-Ru/CeO₂ 的 K₂O 实测含量为 3.39 wt%。
助剂对 Ru/CeO₂ 催化剂的表面性质及氨合成性能的影响 | s7 | F+Cs-Ru/CeO₂ | 催化剂 | actual F content | 1.38 | wt% | XRF | 表 1 | 表 1 的 XRF 结果显示，F+Cs-Ru/CeO₂ 的 F 实测含量为 1.38 wt%。
助剂对 Ru/CeO₂ 催化剂的表面性质及氨合成性能的影响 | s7 | F+Cs-Ru/CeO₂ | 催化剂 | actual Cs₂O content | 2.93 | wt% | XRF | 表 1 | 表 1 的 XRF 结果显示，F+Cs-Ru/CeO₂ 的 Cs₂O 实测含量为 2.93 wt%。
助剂对 Ru/CeO₂ 催化剂的表面性质及氨合成性能的影响 | s8 | Ba+Cs-Ru/CeO₂ | 催化剂 | 载体 | 89.76 | wt% | XRF | 表 1 | 表 1 的 XRF 结果显示，Ba+Cs-Ru/CeO₂ 的 CeO₂ 实测含量为 89.76 wt%。
助剂对 Ru/CeO₂ 催化剂的表面性质及氨合成性能的影响 | s8 | Ba+Cs-Ru/CeO₂ | 催化剂 | 活性组分 | 4.38 | wt% | XRF | 表 1 | 表 1 的 XRF 结果显示，Ba+Cs-Ru/CeO₂ 的 RuO₂ 实测含量为 4.38 wt%。
助剂对 Ru/CeO₂ 催化剂的表面性质及氨合成性能的影响 | s8 | Ba+Cs-Ru/CeO₂ | 催化剂 | actual K₂O content | 0.76 | wt% | XRF | 表 1 | 表 1 的 XRF 结果显示，Ba+Cs-Ru/CeO₂ 的 K₂O 实测含量为 0.76 wt%。
助剂对 Ru/CeO₂ 催化剂的表面性质及氨合成性能的影响 | s8 | Ba+Cs-Ru/CeO₂ | 催化剂 | actual BaO content | 2.10 | wt% | XRF | 表 1 | 表 1 的 XRF 结果显示，Ba+Cs-Ru/CeO₂ 的 BaO 实测含量为 2.10 wt%。
助剂对 Ru/CeO₂ 催化剂的表面性质及氨合成性能的影响 | s8 | Ba+Cs-Ru/CeO₂ | 催化剂 | actual Cs₂O content | 3.00 | wt% | XRF | 表 1 | 表 1 的 XRF 结果显示，Ba+Cs-Ru/CeO₂ 的 Cs₂O 实测含量为 3.00 wt%。
助剂对 Ru/CeO₂ 催化剂的表面性质及氨合成性能的影响 | s1 | Ru/CeO₂ | 表征方法 | 比表面积 | 120 | m²·g⁻¹ | N₂ physisorption / BET / BJH | 表 2 | 表 2 显示 Ru/CeO₂ 的 BET surface area 为 120 m²·g⁻¹。
助剂对 Ru/CeO₂ 催化剂的表面性质及氨合成性能的影响 | s1 | Ru/CeO₂ | 表征方法 | 孔结构 | 0.18 | cm³·g⁻¹ | N₂ physisorption / BET / BJH | 表 2 | 表 2 显示 Ru/CeO₂ 的 pore volume 为 0.18 cm³·g⁻¹。
助剂对 Ru/CeO₂ 催化剂的表面性质及氨合成性能的影响 | s1 | Ru/CeO₂ | 表征方法 | 粒径 | 3.05 | nm | N₂ physisorption / BET / BJH | 表 2 | 表 2 显示 Ru/CeO₂ 的 pore size 为 3.05 nm。
助剂对 Ru/CeO₂ 催化剂的表面性质及氨合成性能的影响 | s1 | Ru/CeO₂ | 表征方法 | 粒径 | 7.7 | nm | XRD | 表 2 | 表 2 显示 Ru/CeO₂ 的 particle size 为 7.7 nm。
助剂对 Ru/CeO₂ 催化剂的表面性质及氨合成性能的影响 | s2 | K-Ru/CeO₂ | 表征方法 | 比表面积 | 100 | m²·g⁻¹ | N₂ physisorption / BET / BJH | 表 2 | 表 2 显示 K-Ru/CeO₂ 的 BET surface area 为 100 m²·g⁻¹。
助剂对 Ru/CeO₂ 催化剂的表面性质及氨合成性能的影响 | s2 | K-Ru/CeO₂ | 表征方法 | 孔结构 | 0.22 | cm³·g⁻¹ | N₂ physisorption / BET / BJH | 表 2 | 表 2 显示 K-Ru/CeO₂ 的 pore volume 为 0.22 cm³·g⁻¹。
助剂对 Ru/CeO₂ 催化剂的表面性质及氨合成性能的影响 | s2 | K-Ru/CeO₂ | 表征方法 | 粒径 | 4.40 | nm | N₂ physisorption / BET / BJH | 表 2 | 表 2 显示 K-Ru/CeO₂ 的 pore size 为 4.40 nm。
助剂对 Ru/CeO₂ 催化剂的表面性质及氨合成性能的影响 | s2 | K-Ru/CeO₂ | 表征方法 | 粒径 | 9.3 | nm | XRD | 表 2 | 表 2 显示 K-Ru/CeO₂ 的 particle size 为 9.3 nm。
助剂对 Ru/CeO₂ 催化剂的表面性质及氨合成性能的影响 | s3 | F-Ru/CeO₂ | 表征方法 | 比表面积 | 94 | m²·g⁻¹ | N₂ physisorption / BET / BJH | 表 2 | 表 2 显示 F-Ru/CeO₂ 的 BET surface area 为 94 m²·g⁻¹。
助剂对 Ru/CeO₂ 催化剂的表面性质及氨合成性能的影响 | s3 | F-Ru/CeO₂ | 表征方法 | 孔结构 | 0.14 | cm³·g⁻¹ | N₂ physisorption / BET / BJH | 表 2 | 表 2 显示 F-Ru/CeO₂ 的 pore volume 为 0.14 cm³·g⁻¹。
助剂对 Ru/CeO₂ 催化剂的表面性质及氨合成性能的影响 | s3 | F-Ru/CeO₂ | 表征方法 | 粒径 | 3.03 | nm | N₂ physisorption / BET / BJH | 表 2 | 表 2 显示 F-Ru/CeO₂ 的 pore size 为 3.03 nm。
助剂对 Ru/CeO₂ 催化剂的表面性质及氨合成性能的影响 | s3 | F-Ru/CeO₂ | 表征方法 | 粒径 | 7.5 | nm | XRD | 表 2 | 表 2 显示 F-Ru/CeO₂ 的 particle size 为 7.5 nm。
助剂对 Ru/CeO₂ 催化剂的表面性质及氨合成性能的影响 | s4 | Ba-Ru/CeO₂ | 表征方法 | 比表面积 | 109 | m²·g⁻¹ | N₂ physisorption / BET / BJH | 表 2 | 表 2 显示 Ba-Ru/CeO₂ 的 BET surface area 为 109 m²·g⁻¹。
助剂对 Ru/CeO₂ 催化剂的表面性质及氨合成性能的影响 | s4 | Ba-Ru/CeO₂ | 表征方法 | 孔结构 | 0.15 | cm³·g⁻¹ | N₂ physisorption / BET / BJH | 表 2 | 表 2 显示 Ba-Ru/CeO₂ 的 pore volume 为 0.15 cm³·g⁻¹。
助剂对 Ru/CeO₂ 催化剂的表面性质及氨合成性能的影响 | s4 | Ba-Ru/CeO₂ | 表征方法 | 粒径 | 2.80 | nm | N₂ physisorption / BET / BJH | 表 2 | 表 2 显示 Ba-Ru/CeO₂ 的 pore size 为 2.80 nm。
助剂对 Ru/CeO₂ 催化剂的表面性质及氨合成性能的影响 | s4 | Ba-Ru/CeO₂ | 表征方法 | 粒径 | 7.3 | nm | XRD | 表 2 | 表 2 显示 Ba-Ru/CeO₂ 的 particle size 为 7.3 nm。
助剂对 Ru/CeO₂ 催化剂的表面性质及氨合成性能的影响 | s5 | Cs-Ru/CeO₂ | 表征方法 | 比表面积 | 95 | m²·g⁻¹ | N₂ physisorption / BET / BJH | 表 2 | 表 2 显示 Cs-Ru/CeO₂ 的 BET surface area 为 95 m²·g⁻¹。
助剂对 Ru/CeO₂ 催化剂的表面性质及氨合成性能的影响 | s5 | Cs-Ru/CeO₂ | 表征方法 | 孔结构 | 0.11 | cm³·g⁻¹ | N₂ physisorption / BET / BJH | 表 2 | 表 2 显示 Cs-Ru/CeO₂ 的 pore volume 为 0.11 cm³·g⁻¹。
助剂对 Ru/CeO₂ 催化剂的表面性质及氨合成性能的影响 | s5 | Cs-Ru/CeO₂ | 表征方法 | 粒径 | 2.56 | nm | N₂ physisorption / BET / BJH | 表 2 | 表 2 显示 Cs-Ru/CeO₂ 的 pore size 为 2.56 nm。
助剂对 Ru/CeO₂ 催化剂的表面性质及氨合成性能的影响 | s5 | Cs-Ru/CeO₂ | 表征方法 | 粒径 | 7.2 | nm | XRD | 表 2 | 表 2 显示 Cs-Ru/CeO₂ 的 particle size 为 7.2 nm。
助剂对 Ru/CeO₂ 催化剂的表面性质及氨合成性能的影响 | s6 | F+Ba-Ru/CeO₂ | 表征方法 | 比表面积 | 87 | m²·g⁻¹ | N₂ physisorption / BET / BJH | 表 2 | 表 2 显示 F+Ba-Ru/CeO₂ 的 BET surface area 为 87 m²·g⁻¹。
助剂对 Ru/CeO₂ 催化剂的表面性质及氨合成性能的影响 | s6 | F+Ba-Ru/CeO₂ | 表征方法 | 孔结构 | 0.14 | cm³·g⁻¹ | N₂ physisorption / BET / BJH | 表 2 | 表 2 显示 F+Ba-Ru/CeO₂ 的 pore volume 为 0.14 cm³·g⁻¹。
助剂对 Ru/CeO₂ 催化剂的表面性质及氨合成性能的影响 | s6 | F+Ba-Ru/CeO₂ | 表征方法 | 粒径 | 3.22 | nm | N₂ physisorption / BET / BJH | 表 2 | 表 2 显示 F+Ba-Ru/CeO₂ 的 pore size 为 3.22 nm。
助剂对 Ru/CeO₂ 催化剂的表面性质及氨合成性能的影响 | s6 | F+Ba-Ru/CeO₂ | 表征方法 | 粒径 | 6.5 | nm | XRD | 表 2 | 表 2 显示 F+Ba-Ru/CeO₂ 的 particle size 为 6.5 nm。
助剂对 Ru/CeO₂ 催化剂的表面性质及氨合成性能的影响 | s7 | F+Cs-Ru/CeO₂ | 表征方法 | 比表面积 | 76 | m²·g⁻¹ | N₂ physisorption / BET / BJH | 表 2 | 表 2 显示 F+Cs-Ru/CeO₂ 的 BET surface area 为 76 m²·g⁻¹。
助剂对 Ru/CeO₂ 催化剂的表面性质及氨合成性能的影响 | s7 | F+Cs-Ru/CeO₂ | 表征方法 | 孔结构 | 0.16 | cm³·g⁻¹ | N₂ physisorption / BET / BJH | 表 2 | 表 2 显示 F+Cs-Ru/CeO₂ 的 pore volume 为 0.16 cm³·g⁻¹。
助剂对 Ru/CeO₂ 催化剂的表面性质及氨合成性能的影响 | s7 | F+Cs-Ru/CeO₂ | 表征方法 | 粒径 | 4.18 | nm | N₂ physisorption / BET / BJH | 表 2 | 表 2 显示 F+Cs-Ru/CeO₂ 的 pore size 为 4.18 nm。
助剂对 Ru/CeO₂ 催化剂的表面性质及氨合成性能的影响 | s7 | F+Cs-Ru/CeO₂ | 表征方法 | 粒径 | 7.9 | nm | XRD | 表 2 | 表 2 显示 F+Cs-Ru/CeO₂ 的 particle size 为 7.9 nm。
助剂对 Ru/CeO₂ 催化剂的表面性质及氨合成性能的影响 | s8 | Ba+Cs-Ru/CeO₂ | 表征方法 | 比表面积 | 89 | m²·g⁻¹ | N₂ physisorption / BET / BJH | 表 2 | 表 2 显示 Ba+Cs-Ru/CeO₂ 的 BET surface area 为 89 m²·g⁻¹。
助剂对 Ru/CeO₂ 催化剂的表面性质及氨合成性能的影响 | s8 | Ba+Cs-Ru/CeO₂ | 表征方法 | 孔结构 | 0.15 | cm³·g⁻¹ | N₂ physisorption / BET / BJH | 表 2 | 表 2 显示 Ba+Cs-Ru/CeO₂ 的 pore volume 为 0.15 cm³·g⁻¹。
助剂对 Ru/CeO₂ 催化剂的表面性质及氨合成性能的影响 | s8 | Ba+Cs-Ru/CeO₂ | 表征方法 | 粒径 | 3.50 | nm | N₂ physisorption / BET / BJH | 表 2 | 表 2 显示 Ba+Cs-Ru/CeO₂ 的 pore size 为 3.50 nm。
助剂对 Ru/CeO₂ 催化剂的表面性质及氨合成性能的影响 | s8 | Ba+Cs-Ru/CeO₂ | 表征方法 | 粒径 | 7.0 | nm | XRD | 表 2 | 表 2 显示 Ba+Cs-Ru/CeO₂ 的 particle size 为 7.0 nm。
助剂对 Ru/CeO₂ 催化剂的表面性质及氨合成性能的影响 | s2 | K-Ru/CeO₂ | 催化性能 | lattice constant change magnitude | K- and F-promoted samples changed most |  | XRD | 正文 2.3 | 2.3 节写明，以 KNO₃ 和 KF 为前驱体助剂的样品晶胞参数变化最大。
助剂对 Ru/CeO₂ 催化剂的表面性质及氨合成性能的影响 | s3 | F-Ru/CeO₂ | 催化性能 | lattice constant change magnitude | K- and F-promoted samples changed most |  | XRD | 正文 2.3 | 2.3 节写明，以 KNO₃ 和 KF 为前驱体助剂的样品晶胞参数变化最大。
助剂对 Ru/CeO₂ 催化剂的表面性质及氨合成性能的影响 | s1 | Ru/CeO₂ | 表征方法 | crystal phase | all single-promoted catalysts show CeO₂ fluorite structure and no additional diffraction peaks |  | XRD | 正文 2.3 + 图 4 | 2.3 节写明图 4 中各单助剂催化剂均表现出二氧化铈萤石结构，没有出现其他衍射峰。
助剂对 Ru/CeO₂ 催化剂的表面性质及氨合成性能的影响 | s2 | K-Ru/CeO₂ | 表征方法 | crystal phase | all single-promoted catalysts show CeO₂ fluorite structure and no additional diffraction peaks |  | XRD | 正文 2.3 + 图 4 | 2.3 节写明图 4 中各单助剂催化剂均表现出二氧化铈萤石结构，没有出现其他衍射峰。
助剂对 Ru/CeO₂ 催化剂的表面性质及氨合成性能的影响 | s3 | F-Ru/CeO₂ | 表征方法 | crystal phase | all single-promoted catalysts show CeO₂ fluorite structure and no additional diffraction peaks |  | XRD | 正文 2.3 + 图 4 | 2.3 节写明图 4 中各单助剂催化剂均表现出二氧化铈萤石结构，没有出现其他衍射峰。
助剂对 Ru/CeO₂ 催化剂的表面性质及氨合成性能的影响 | s4 | Ba-Ru/CeO₂ | 表征方法 | crystal phase | all single-promoted catalysts show CeO₂ fluorite structure and no additional diffraction peaks |  | XRD | 正文 2.3 + 图 4 | 2.3 节写明图 4 中各单助剂催化剂均表现出二氧化铈萤石结构，没有出现其他衍射峰。
助剂对 Ru/CeO₂ 催化剂的表面性质及氨合成性能的影响 | s5 | Cs-Ru/CeO₂ | 表征方法 | crystal phase | all single-promoted catalysts show CeO₂ fluorite structure and no additional diffraction peaks |  | XRD | 正文 2.3 + 图 4 | 2.3 节写明图 4 中各单助剂催化剂均表现出二氧化铈萤石结构，没有出现其他衍射峰。
助剂对 Ru/CeO₂ 催化剂的表面性质及氨合成性能的影响 | s1 | Ru/CeO₂ | 表征方法 | crystal phase | all double-promoted catalysts show no promoter diffraction peaks |  | XRD | 正文 2.3 + 图 5 | 2.3 节写明图 5 中双助剂催化剂也没有出现助剂成分的衍射峰。
助剂对 Ru/CeO₂ 催化剂的表面性质及氨合成性能的影响 | s6 | F+Ba-Ru/CeO₂ | 表征方法 | crystal phase | all double-promoted catalysts show no promoter diffraction peaks |  | XRD | 正文 2.3 + 图 5 | 2.3 节写明图 5 中双助剂催化剂也没有出现助剂成分的衍射峰。
助剂对 Ru/CeO₂ 催化剂的表面性质及氨合成性能的影响 | s7 | F+Cs-Ru/CeO₂ | 表征方法 | crystal phase | all double-promoted catalysts show no promoter diffraction peaks |  | XRD | 正文 2.3 + 图 5 | 2.3 节写明图 5 中双助剂催化剂也没有出现助剂成分的衍射峰。
助剂对 Ru/CeO₂ 催化剂的表面性质及氨合成性能的影响 | s8 | Ba+Cs-Ru/CeO₂ | 表征方法 | crystal phase | all double-promoted catalysts show no promoter diffraction peaks |  | XRD | 正文 2.3 + 图 5 | 2.3 节写明图 5 中双助剂催化剂也没有出现助剂成分的衍射峰。
助剂对 Ru/CeO₂ 催化剂的表面性质及氨合成性能的影响 | s1 | Ru/CeO₂ | 表征方法 | 活性位 | 45.6 | % | CO chemisorption | 表 3 | 表 3 显示 Ru/CeO₂ 的 Ru dispersion 为 45.6 %，测试条件为 10 MPa; GHSV 10 000 h⁻¹; H₂:N₂ = 3:1。
助剂对 Ru/CeO₂ 催化剂的表面性质及氨合成性能的影响 | s1 | Ru/CeO₂ | 表征方法 | Ru surface area | 167 | m²·g⁻¹ | CO chemisorption | 表 3 | 表 3 显示 Ru/CeO₂ 的 Ru surface area 为 167 m²·g⁻¹，测试条件为 10 MPa; GHSV 10 000 h⁻¹; H₂:N₂ = 3:1。
助剂对 Ru/CeO₂ 催化剂的表面性质及氨合成性能的影响 | s1 | Ru/CeO₂ | 催化性能 | 氨浓度 | 7.7 | % | table | 表 3 | 表 3 显示 Ru/CeO₂ 的 NH3 concentration at 400 °C 为 7.7 %，测试条件为 10 MPa; GHSV 10 000 h⁻¹; H₂:N₂ = 3:1; 400 °C。
助剂对 Ru/CeO₂ 催化剂的表面性质及氨合成性能的影响 | s1 | Ru/CeO₂ | 催化性能 | 氨浓度 | 12.6 | % | table | 表 3 | 表 3 显示 Ru/CeO₂ 的 NH3 concentration at 425 °C 为 12.6 %，测试条件为 10 MPa; GHSV 10 000 h⁻¹; H₂:N₂ = 3:1; 425 °C。
助剂对 Ru/CeO₂ 催化剂的表面性质及氨合成性能的影响 | s1 | Ru/CeO₂ | 催化性能 | 转化率 | 4.9 | 10⁻² s⁻¹ | CO chemisorption + catalytic test | 表 3 | 表 3 显示 Ru/CeO₂ 的 TOF at 400 °C 为 4.9 10⁻² s⁻¹，测试条件为 10 MPa; GHSV 10 000 h⁻¹; H₂:N₂ = 3:1; 400 °C。
助剂对 Ru/CeO₂ 催化剂的表面性质及氨合成性能的影响 | s1 | Ru/CeO₂ | 催化性能 | 转化率 | 7.7 | 10⁻² s⁻¹ | CO chemisorption + catalytic test | 表 3 | 表 3 显示 Ru/CeO₂ 的 TOF at 425 °C 为 7.7 10⁻² s⁻¹，测试条件为 10 MPa; GHSV 10 000 h⁻¹; H₂:N₂ = 3:1; 425 °C。
助剂对 Ru/CeO₂ 催化剂的表面性质及氨合成性能的影响 | s2 | K-Ru/CeO₂ | 表征方法 | 活性位 | 39.7 | % | CO chemisorption | 表 3 | 表 3 显示 K-Ru/CeO₂ 的 Ru dispersion 为 39.7 %，测试条件为 10 MPa; GHSV 10 000 h⁻¹; H₂:N₂ = 3:1。
助剂对 Ru/CeO₂ 催化剂的表面性质及氨合成性能的影响 | s2 | K-Ru/CeO₂ | 表征方法 | Ru surface area | 145 | m²·g⁻¹ | CO chemisorption | 表 3 | 表 3 显示 K-Ru/CeO₂ 的 Ru surface area 为 145 m²·g⁻¹，测试条件为 10 MPa; GHSV 10 000 h⁻¹; H₂:N₂ = 3:1。
助剂对 Ru/CeO₂ 催化剂的表面性质及氨合成性能的影响 | s2 | K-Ru/CeO₂ | 催化性能 | 氨浓度 | 7.8 | % | table | 表 3 | 表 3 显示 K-Ru/CeO₂ 的 NH3 concentration at 400 °C 为 7.8 %，测试条件为 10 MPa; GHSV 10 000 h⁻¹; H₂:N₂ = 3:1; 400 °C。
助剂对 Ru/CeO₂ 催化剂的表面性质及氨合成性能的影响 | s2 | K-Ru/CeO₂ | 催化性能 | 氨浓度 | 13.7 | % | table | 表 3 | 表 3 显示 K-Ru/CeO₂ 的 NH3 concentration at 425 °C 为 13.7 %，测试条件为 10 MPa; GHSV 10 000 h⁻¹; H₂:N₂ = 3:1; 425 °C。
助剂对 Ru/CeO₂ 催化剂的表面性质及氨合成性能的影响 | s2 | K-Ru/CeO₂ | 催化性能 | 转化率 | 5.7 | 10⁻² s⁻¹ | CO chemisorption + catalytic test | 表 3 | 表 3 显示 K-Ru/CeO₂ 的 TOF at 400 °C 为 5.7 10⁻² s⁻¹，测试条件为 10 MPa; GHSV 10 000 h⁻¹; H₂:N₂ = 3:1; 400 °C。
助剂对 Ru/CeO₂ 催化剂的表面性质及氨合成性能的影响 | s2 | K-Ru/CeO₂ | 催化性能 | 转化率 | 9.5 | 10⁻² s⁻¹ | CO chemisorption + catalytic test | 表 3 | 表 3 显示 K-Ru/CeO₂ 的 TOF at 425 °C 为 9.5 10⁻² s⁻¹，测试条件为 10 MPa; GHSV 10 000 h⁻¹; H₂:N₂ = 3:1; 425 °C。
助剂对 Ru/CeO₂ 催化剂的表面性质及氨合成性能的影响 | s3 | F-Ru/CeO₂ | 表征方法 | 活性位 | 37.8 | % | CO chemisorption | 表 3 | 表 3 显示 F-Ru/CeO₂ 的 Ru dispersion 为 37.8 %，测试条件为 10 MPa; GHSV 10 000 h⁻¹; H₂:N₂ = 3:1。
助剂对 Ru/CeO₂ 催化剂的表面性质及氨合成性能的影响 | s3 | F-Ru/CeO₂ | 表征方法 | Ru surface area | 137 | m²·g⁻¹ | CO chemisorption | 表 3 | 表 3 显示 F-Ru/CeO₂ 的 Ru surface area 为 137 m²·g⁻¹，测试条件为 10 MPa; GHSV 10 000 h⁻¹; H₂:N₂ = 3:1。
助剂对 Ru/CeO₂ 催化剂的表面性质及氨合成性能的影响 | s3 | F-Ru/CeO₂ | 催化性能 | 氨浓度 | 8.4 | % | table | 表 3 | 表 3 显示 F-Ru/CeO₂ 的 NH3 concentration at 400 °C 为 8.4 %，测试条件为 10 MPa; GHSV 10 000 h⁻¹; H₂:N₂ = 3:1; 400 °C。
助剂对 Ru/CeO₂ 催化剂的表面性质及氨合成性能的影响 | s3 | F-Ru/CeO₂ | 催化性能 | 氨浓度 | 14.0 | % | table | 表 3 | 表 3 显示 F-Ru/CeO₂ 的 NH3 concentration at 425 °C 为 14.0 %，测试条件为 10 MPa; GHSV 10 000 h⁻¹; H₂:N₂ = 3:1; 425 °C。
助剂对 Ru/CeO₂ 催化剂的表面性质及氨合成性能的影响 | s3 | F-Ru/CeO₂ | 催化性能 | 转化率 | 6.4 | 10⁻² s⁻¹ | CO chemisorption + catalytic test | 表 3 | 表 3 显示 F-Ru/CeO₂ 的 TOF at 400 °C 为 6.4 10⁻² s⁻¹，测试条件为 10 MPa; GHSV 10 000 h⁻¹; H₂:N₂ = 3:1; 400 °C。
助剂对 Ru/CeO₂ 催化剂的表面性质及氨合成性能的影响 | s3 | F-Ru/CeO₂ | 催化性能 | 转化率 | 10.2 | 10⁻² s⁻¹ | CO chemisorption + catalytic test | 表 3 | 表 3 显示 F-Ru/CeO₂ 的 TOF at 425 °C 为 10.2 10⁻² s⁻¹，测试条件为 10 MPa; GHSV 10 000 h⁻¹; H₂:N₂ = 3:1; 425 °C。
助剂对 Ru/CeO₂ 催化剂的表面性质及氨合成性能的影响 | s4 | Ba-Ru/CeO₂ | 表征方法 | 活性位 | 42.1 | % | CO chemisorption | 表 3 | 表 3 显示 Ba-Ru/CeO₂ 的 Ru dispersion 为 42.1 %，测试条件为 10 MPa; GHSV 10 000 h⁻¹; H₂:N₂ = 3:1。
助剂对 Ru/CeO₂ 催化剂的表面性质及氨合成性能的影响 | s4 | Ba-Ru/CeO₂ | 表征方法 | Ru surface area | 153 | m²·g⁻¹ | CO chemisorption | 表 3 | 表 3 显示 Ba-Ru/CeO₂ 的 Ru surface area 为 153 m²·g⁻¹，测试条件为 10 MPa; GHSV 10 000 h⁻¹; H₂:N₂ = 3:1。
助剂对 Ru/CeO₂ 催化剂的表面性质及氨合成性能的影响 | s4 | Ba-Ru/CeO₂ | 催化性能 | 氨浓度 | 8.3 | % | table | 表 3 | 表 3 显示 Ba-Ru/CeO₂ 的 NH3 concentration at 400 °C 为 8.3 %，测试条件为 10 MPa; GHSV 10 000 h⁻¹; H₂:N₂ = 3:1; 400 °C。
助剂对 Ru/CeO₂ 催化剂的表面性质及氨合成性能的影响 | s4 | Ba-Ru/CeO₂ | 催化性能 | 氨浓度 | 13.6 | % | table | 表 3 | 表 3 显示 Ba-Ru/CeO₂ 的 NH3 concentration at 425 °C 为 13.6 %，测试条件为 10 MPa; GHSV 10 000 h⁻¹; H₂:N₂ = 3:1; 425 °C。
助剂对 Ru/CeO₂ 催化剂的表面性质及氨合成性能的影响 | s4 | Ba-Ru/CeO₂ | 催化性能 | 转化率 | 5.7 | 10⁻² s⁻¹ | CO chemisorption + catalytic test | 表 3 | 表 3 显示 Ba-Ru/CeO₂ 的 TOF at 400 °C 为 5.7 10⁻² s⁻¹，测试条件为 10 MPa; GHSV 10 000 h⁻¹; H₂:N₂ = 3:1; 400 °C。
助剂对 Ru/CeO₂ 催化剂的表面性质及氨合成性能的影响 | s4 | Ba-Ru/CeO₂ | 催化性能 | 转化率 | 8.9 | 10⁻² s⁻¹ | CO chemisorption + catalytic test | 表 3 | 表 3 显示 Ba-Ru/CeO₂ 的 TOF at 425 °C 为 8.9 10⁻² s⁻¹，测试条件为 10 MPa; GHSV 10 000 h⁻¹; H₂:N₂ = 3:1; 425 °C。
助剂对 Ru/CeO₂ 催化剂的表面性质及氨合成性能的影响 | s5 | Cs-Ru/CeO₂ | 表征方法 | 活性位 | 37.4 | % | CO chemisorption | 表 3 | 表 3 显示 Cs-Ru/CeO₂ 的 Ru dispersion 为 37.4 %，测试条件为 10 MPa; GHSV 10 000 h⁻¹; H₂:N₂ = 3:1。
助剂对 Ru/CeO₂ 催化剂的表面性质及氨合成性能的影响 | s5 | Cs-Ru/CeO₂ | 表征方法 | Ru surface area | 136 | m²·g⁻¹ | CO chemisorption | 表 3 | 表 3 显示 Cs-Ru/CeO₂ 的 Ru surface area 为 136 m²·g⁻¹，测试条件为 10 MPa; GHSV 10 000 h⁻¹; H₂:N₂ = 3:1。
助剂对 Ru/CeO₂ 催化剂的表面性质及氨合成性能的影响 | s5 | Cs-Ru/CeO₂ | 催化性能 | 氨浓度 | 10.5 | % | table | 表 3 | 表 3 显示 Cs-Ru/CeO₂ 的 NH3 concentration at 400 °C 为 10.5 %，测试条件为 10 MPa; GHSV 10 000 h⁻¹; H₂:N₂ = 3:1; 400 °C。
助剂对 Ru/CeO₂ 催化剂的表面性质及氨合成性能的影响 | s5 | Cs-Ru/CeO₂ | 催化性能 | 氨浓度 | 16.0 | % | table | 表 3 | 表 3 显示 Cs-Ru/CeO₂ 的 NH3 concentration at 425 °C 为 16.0 %，测试条件为 10 MPa; GHSV 10 000 h⁻¹; H₂:N₂ = 3:1; 425 °C。
助剂对 Ru/CeO₂ 催化剂的表面性质及氨合成性能的影响 | s5 | Cs-Ru/CeO₂ | 催化性能 | 转化率 | 7.9 | 10⁻² s⁻¹ | CO chemisorption + catalytic test | 表 3 | 表 3 显示 Cs-Ru/CeO₂ 的 TOF at 400 °C 为 7.9 10⁻² s⁻¹，测试条件为 10 MPa; GHSV 10 000 h⁻¹; H₂:N₂ = 3:1; 400 °C。
助剂对 Ru/CeO₂ 催化剂的表面性质及氨合成性能的影响 | s5 | Cs-Ru/CeO₂ | 催化性能 | 转化率 | 11.5 | 10⁻² s⁻¹ | CO chemisorption + catalytic test | 表 3 | 表 3 显示 Cs-Ru/CeO₂ 的 TOF at 425 °C 为 11.5 10⁻² s⁻¹，测试条件为 10 MPa; GHSV 10 000 h⁻¹; H₂:N₂ = 3:1; 425 °C。
助剂对 Ru/CeO₂ 催化剂的表面性质及氨合成性能的影响 | s6 | F+Ba-Ru/CeO₂ | 表征方法 | 活性位 | 31.5 | % | CO chemisorption | 表 3 | 表 3 显示 F+Ba-Ru/CeO₂ 的 Ru dispersion 为 31.5 %，测试条件为 10 MPa; GHSV 10 000 h⁻¹; H₂:N₂ = 3:1。
助剂对 Ru/CeO₂ 催化剂的表面性质及氨合成性能的影响 | s6 | F+Ba-Ru/CeO₂ | 表征方法 | Ru surface area | 115 | m²·g⁻¹ | CO chemisorption | 表 3 | 表 3 显示 F+Ba-Ru/CeO₂ 的 Ru surface area 为 115 m²·g⁻¹，测试条件为 10 MPa; GHSV 10 000 h⁻¹; H₂:N₂ = 3:1。
助剂对 Ru/CeO₂ 催化剂的表面性质及氨合成性能的影响 | s6 | F+Ba-Ru/CeO₂ | 催化性能 | 氨浓度 | 9.6 | % | table | 表 3 | 表 3 显示 F+Ba-Ru/CeO₂ 的 NH3 concentration at 400 °C 为 9.6 %，测试条件为 10 MPa; GHSV 10 000 h⁻¹; H₂:N₂ = 3:1; 400 °C。
助剂对 Ru/CeO₂ 催化剂的表面性质及氨合成性能的影响 | s6 | F+Ba-Ru/CeO₂ | 催化性能 | 氨浓度 | 13.3 | % | table | 表 3 | 表 3 显示 F+Ba-Ru/CeO₂ 的 NH3 concentration at 425 °C 为 13.3 %，测试条件为 10 MPa; GHSV 10 000 h⁻¹; H₂:N₂ = 3:1; 425 °C。
助剂对 Ru/CeO₂ 催化剂的表面性质及氨合成性能的影响 | s6 | F+Ba-Ru/CeO₂ | 催化性能 | 转化率 | 8.7 | 10⁻² s⁻¹ | CO chemisorption + catalytic test | 表 3 | 表 3 显示 F+Ba-Ru/CeO₂ 的 TOF at 400 °C 为 8.7 10⁻² s⁻¹，测试条件为 10 MPa; GHSV 10 000 h⁻¹; H₂:N₂ = 3:1; 400 °C。
助剂对 Ru/CeO₂ 催化剂的表面性质及氨合成性能的影响 | s6 | F+Ba-Ru/CeO₂ | 催化性能 | 转化率 | 11.7 | 10⁻² s⁻¹ | CO chemisorption + catalytic test | 表 3 | 表 3 显示 F+Ba-Ru/CeO₂ 的 TOF at 425 °C 为 11.7 10⁻² s⁻¹，测试条件为 10 MPa; GHSV 10 000 h⁻¹; H₂:N₂ = 3:1; 425 °C。
助剂对 Ru/CeO₂ 催化剂的表面性质及氨合成性能的影响 | s7 | F+Cs-Ru/CeO₂ | 表征方法 | 活性位 | 29.7 | % | CO chemisorption | 表 3 | 表 3 显示 F+Cs-Ru/CeO₂ 的 Ru dispersion 为 29.7 %，测试条件为 10 MPa; GHSV 10 000 h⁻¹; H₂:N₂ = 3:1。
助剂对 Ru/CeO₂ 催化剂的表面性质及氨合成性能的影响 | s7 | F+Cs-Ru/CeO₂ | 表征方法 | Ru surface area | 108 | m²·g⁻¹ | CO chemisorption | 表 3 | 表 3 显示 F+Cs-Ru/CeO₂ 的 Ru surface area 为 108 m²·g⁻¹，测试条件为 10 MPa; GHSV 10 000 h⁻¹; H₂:N₂ = 3:1。
助剂对 Ru/CeO₂ 催化剂的表面性质及氨合成性能的影响 | s7 | F+Cs-Ru/CeO₂ | 催化性能 | 氨浓度 | 12.9 | % | table | 表 3 | 表 3 显示 F+Cs-Ru/CeO₂ 的 NH3 concentration at 400 °C 为 12.9 %，测试条件为 10 MPa; GHSV 10 000 h⁻¹; H₂:N₂ = 3:1; 400 °C。
助剂对 Ru/CeO₂ 催化剂的表面性质及氨合成性能的影响 | s7 | F+Cs-Ru/CeO₂ | 催化性能 | 氨浓度 | 16.2 | % | table | 表 3 | 表 3 显示 F+Cs-Ru/CeO₂ 的 NH3 concentration at 425 °C 为 16.2 %，测试条件为 10 MPa; GHSV 10 000 h⁻¹; H₂:N₂ = 3:1; 425 °C。
助剂对 Ru/CeO₂ 催化剂的表面性质及氨合成性能的影响 | s7 | F+Cs-Ru/CeO₂ | 催化性能 | 转化率 | 12.0 | 10⁻² s⁻¹ | CO chemisorption + catalytic test | 表 3 | 表 3 显示 F+Cs-Ru/CeO₂ 的 TOF at 400 °C 为 12.0 10⁻² s⁻¹，测试条件为 10 MPa; GHSV 10 000 h⁻¹; H₂:N₂ = 3:1; 400 °C。
助剂对 Ru/CeO₂ 催化剂的表面性质及氨合成性能的影响 | s7 | F+Cs-Ru/CeO₂ | 催化性能 | 转化率 | 14.7 | 10⁻² s⁻¹ | CO chemisorption + catalytic test | 表 3 | 表 3 显示 F+Cs-Ru/CeO₂ 的 TOF at 425 °C 为 14.7 10⁻² s⁻¹，测试条件为 10 MPa; GHSV 10 000 h⁻¹; H₂:N₂ = 3:1; 425 °C。
助剂对 Ru/CeO₂ 催化剂的表面性质及氨合成性能的影响 | s8 | Ba+Cs-Ru/CeO₂ | 表征方法 | 活性位 | 29.9 | % | CO chemisorption | 表 3 | 表 3 显示 Ba+Cs-Ru/CeO₂ 的 Ru dispersion 为 29.9 %，测试条件为 10 MPa; GHSV 10 000 h⁻¹; H₂:N₂ = 3:1。
助剂对 Ru/CeO₂ 催化剂的表面性质及氨合成性能的影响 | s8 | Ba+Cs-Ru/CeO₂ | 表征方法 | Ru surface area | 109 | m²·g⁻¹ | CO chemisorption | 表 3 | 表 3 显示 Ba+Cs-Ru/CeO₂ 的 Ru surface area 为 109 m²·g⁻¹，测试条件为 10 MPa; GHSV 10 000 h⁻¹; H₂:N₂ = 3:1。
助剂对 Ru/CeO₂ 催化剂的表面性质及氨合成性能的影响 | s8 | Ba+Cs-Ru/CeO₂ | 催化性能 | 氨浓度 | 13.3 | % | table | 表 3 | 表 3 显示 Ba+Cs-Ru/CeO₂ 的 NH3 concentration at 400 °C 为 13.3 %，测试条件为 10 MPa; GHSV 10 000 h⁻¹; H₂:N₂ = 3:1; 400 °C。
助剂对 Ru/CeO₂ 催化剂的表面性质及氨合成性能的影响 | s8 | Ba+Cs-Ru/CeO₂ | 催化性能 | 氨浓度 | 15.9 | % | table | 表 3 | 表 3 显示 Ba+Cs-Ru/CeO₂ 的 NH3 concentration at 425 °C 为 15.9 %，测试条件为 10 MPa; GHSV 10 000 h⁻¹; H₂:N₂ = 3:1; 425 °C。
助剂对 Ru/CeO₂ 催化剂的表面性质及氨合成性能的影响 | s8 | Ba+Cs-Ru/CeO₂ | 催化性能 | 转化率 | 12.3 | 10⁻² s⁻¹ | CO chemisorption + catalytic test | 表 3 | 表 3 显示 Ba+Cs-Ru/CeO₂ 的 TOF at 400 °C 为 12.3 10⁻² s⁻¹，测试条件为 10 MPa; GHSV 10 000 h⁻¹; H₂:N₂ = 3:1; 400 °C。
助剂对 Ru/CeO₂ 催化剂的表面性质及氨合成性能的影响 | s8 | Ba+Cs-Ru/CeO₂ | 催化性能 | 转化率 | 14.4 | 10⁻² s⁻¹ | CO chemisorption + catalytic test | 表 3 | 表 3 显示 Ba+Cs-Ru/CeO₂ 的 TOF at 425 °C 为 14.4 10⁻² s⁻¹，测试条件为 10 MPa; GHSV 10 000 h⁻¹; H₂:N₂ = 3:1; 425 °C。
助剂对 Ru/CeO₂ 催化剂的表面性质及氨合成性能的影响 | s9 | 0.5 wt% Cs-Ru/CeO₂ | 催化性能 | NH3 concentration | 9.9 | % | figure_body | 图 1 | 图 1 给出 0.5 wt% Cs-Ru/CeO₂ 在 400 °C、10 MPa、10 000 h⁻¹ 下的出口氨体积分数为 9.9%。
助剂对 Ru/CeO₂ 催化剂的表面性质及氨合成性能的影响 | s10 | 1.0 wt% Cs-Ru/CeO₂ | 催化性能 | NH3 concentration | 10.0 | % | figure_body | 图 1 | 图 1 给出 1.0 wt% Cs-Ru/CeO₂ 在 400 °C、10 MPa、10 000 h⁻¹ 下的出口氨体积分数为 10.0%。
助剂对 Ru/CeO₂ 催化剂的表面性质及氨合成性能的影响 | s11 | 1.5 wt% Cs-Ru/CeO₂ | 催化性能 | NH3 concentration | 10.2 | % | figure_body | 图 1 | 图 1 给出 1.5 wt% Cs-Ru/CeO₂ 在 400 °C、10 MPa、10 000 h⁻¹ 下的出口氨体积分数为 10.2%。
助剂对 Ru/CeO₂ 催化剂的表面性质及氨合成性能的影响 | s12 | 2.0 wt% Cs-Ru/CeO₂ | 催化性能 | NH3 concentration | 10.1 | % | figure_body | 图 1 | 图 1 给出 2.0 wt% Cs-Ru/CeO₂ 在 400 °C、10 MPa、10 000 h⁻¹ 下的出口氨体积分数为 10.1%。
助剂对 Ru/CeO₂ 催化剂的表面性质及氨合成性能的影响 | s13 | 2.5 wt% Cs-Ru/CeO₂ | 催化性能 | NH3 concentration | 10.0 | % | figure_body | 图 1 | 图 1 给出 2.5 wt% Cs-Ru/CeO₂ 在 400 °C、10 MPa、10 000 h⁻¹ 下的出口氨体积分数为 10.0%。
助剂对 Ru/CeO₂ 催化剂的表面性质及氨合成性能的影响 | s14 | 0.5 wt% F-Ru/CeO₂ | 催化性能 | NH3 concentration | 7.8 | % | figure_body | 图 1 | 图 1 给出 0.5 wt% F-Ru/CeO₂ 在 400 °C、10 MPa、10 000 h⁻¹ 下的出口氨体积分数为 7.8%。
助剂对 Ru/CeO₂ 催化剂的表面性质及氨合成性能的影响 | s15 | 1.0 wt% F-Ru/CeO₂ | 催化性能 | NH3 concentration | 8.1 | % | figure_body | 图 1 | 图 1 给出 1.0 wt% F-Ru/CeO₂ 在 400 °C、10 MPa、10 000 h⁻¹ 下的出口氨体积分数为 8.1%。
助剂对 Ru/CeO₂ 催化剂的表面性质及氨合成性能的影响 | s16 | 2.0 wt% F-Ru/CeO₂ | 催化性能 | NH3 concentration | 8.2 | % | figure_body | 图 1 | 图 1 给出 2.0 wt% F-Ru/CeO₂ 在 400 °C、10 MPa、10 000 h⁻¹ 下的出口氨体积分数为 8.2%。
助剂对 Ru/CeO₂ 催化剂的表面性质及氨合成性能的影响 | s17 | 2.5 wt% F-Ru/CeO₂ | 催化性能 | NH3 concentration | 7.9 | % | figure_body | 图 1 | 图 1 给出 2.5 wt% F-Ru/CeO₂ 在 400 °C、10 MPa、10 000 h⁻¹ 下的出口氨体积分数为 7.9%。
助剂对 Ru/CeO₂ 催化剂的表面性质及氨合成性能的影响 | s18 | 3.0 wt% F-Ru/CeO₂ | 催化性能 | NH3 concentration | 7.7 | % | figure_body | 图 1 | 图 1 给出 3.0 wt% F-Ru/CeO₂ 在 400 °C、10 MPa、10 000 h⁻¹ 下的出口氨体积分数为 7.7%。
助剂对 Ru/CeO₂ 催化剂的表面性质及氨合成性能的影响 | s19 | 0.5 wt% Ba-Ru/CeO₂ | 催化性能 | NH3 concentration | 7.1 | % | figure_body | 图 1 | 图 1 给出 0.5 wt% Ba-Ru/CeO₂ 在 400 °C、10 MPa、10 000 h⁻¹ 下的出口氨体积分数为 7.1%。
助剂对 Ru/CeO₂ 催化剂的表面性质及氨合成性能的影响 | s20 | 1.0 wt% Ba-Ru/CeO₂ | 催化性能 | NH3 concentration | 7.3 | % | figure_body | 图 1 | 图 1 给出 1.0 wt% Ba-Ru/CeO₂ 在 400 °C、10 MPa、10 000 h⁻¹ 下的出口氨体积分数为 7.3%。
助剂对 Ru/CeO₂ 催化剂的表面性质及氨合成性能的影响 | s21 | 1.5 wt% Ba-Ru/CeO₂ | 催化性能 | NH3 concentration | 8.2 | % | figure_body | 图 1 | 图 1 给出 1.5 wt% Ba-Ru/CeO₂ 在 400 °C、10 MPa、10 000 h⁻¹ 下的出口氨体积分数为 8.2%。
助剂对 Ru/CeO₂ 催化剂的表面性质及氨合成性能的影响 | s22 | 2.5 wt% Ba-Ru/CeO₂ | 催化性能 | NH3 concentration | 8.3 | % | figure_body | 图 1 | 图 1 给出 2.5 wt% Ba-Ru/CeO₂ 在 400 °C、10 MPa、10 000 h⁻¹ 下的出口氨体积分数为 8.3%。
助剂对 Ru/CeO₂ 催化剂的表面性质及氨合成性能的影响 | s23 | 3.0 wt% Ba-Ru/CeO₂ | 催化性能 | NH3 concentration | 8.2 | % | figure_body | 图 1 | 图 1 给出 3.0 wt% Ba-Ru/CeO₂ 在 400 °C、10 MPa、10 000 h⁻¹ 下的出口氨体积分数为 8.2%。
助剂对 Ru/CeO₂ 催化剂的表面性质及氨合成性能的影响 | s3 | F-Ru/CeO₂ | 催化性能 | optimal F content | 1.5 | wt% | mixed | 图 1 + 正文 2.1 | 2.1 节与图 1 表明，F 含量为 1.5% 时 KF 助剂样品出口氨体积分数最高。
助剂对 Ru/CeO₂ 催化剂的表面性质及氨合成性能的影响 | s14 | 0.5 wt% F-Ru/CeO₂ | 催化性能 | optimal F content | 1.5 | wt% | mixed | 图 1 + 正文 2.1 | 2.1 节与图 1 表明，F 含量为 1.5% 时 KF 助剂样品出口氨体积分数最高。
助剂对 Ru/CeO₂ 催化剂的表面性质及氨合成性能的影响 | s15 | 1.0 wt% F-Ru/CeO₂ | 催化性能 | optimal F content | 1.5 | wt% | mixed | 图 1 + 正文 2.1 | 2.1 节与图 1 表明，F 含量为 1.5% 时 KF 助剂样品出口氨体积分数最高。
助剂对 Ru/CeO₂ 催化剂的表面性质及氨合成性能的影响 | s16 | 2.0 wt% F-Ru/CeO₂ | 催化性能 | optimal F content | 1.5 | wt% | mixed | 图 1 + 正文 2.1 | 2.1 节与图 1 表明，F 含量为 1.5% 时 KF 助剂样品出口氨体积分数最高。
助剂对 Ru/CeO₂ 催化剂的表面性质及氨合成性能的影响 | s17 | 2.5 wt% F-Ru/CeO₂ | 催化性能 | optimal F content | 1.5 | wt% | mixed | 图 1 + 正文 2.1 | 2.1 节与图 1 表明，F 含量为 1.5% 时 KF 助剂样品出口氨体积分数最高。
助剂对 Ru/CeO₂ 催化剂的表面性质及氨合成性能的影响 | s18 | 3.0 wt% F-Ru/CeO₂ | 催化性能 | optimal F content | 1.5 | wt% | mixed | 图 1 + 正文 2.1 | 2.1 节与图 1 表明，F 含量为 1.5% 时 KF 助剂样品出口氨体积分数最高。
助剂对 Ru/CeO₂ 催化剂的表面性质及氨合成性能的影响 | s4 | Ba-Ru/CeO₂ | 催化性能 | optimal Ba content | 2 | wt% | mixed | 图 1 + 正文 2.1 | 2.1 节与图 1 表明，Ba 含量为 2.0% 时 Ba 助剂样品出口氨体积分数最高。
助剂对 Ru/CeO₂ 催化剂的表面性质及氨合成性能的影响 | s19 | 0.5 wt% Ba-Ru/CeO₂ | 催化性能 | optimal Ba content | 2 | wt% | mixed | 图 1 + 正文 2.1 | 2.1 节与图 1 表明，Ba 含量为 2.0% 时 Ba 助剂样品出口氨体积分数最高。
助剂对 Ru/CeO₂ 催化剂的表面性质及氨合成性能的影响 | s20 | 1.0 wt% Ba-Ru/CeO₂ | 催化性能 | optimal Ba content | 2 | wt% | mixed | 图 1 + 正文 2.1 | 2.1 节与图 1 表明，Ba 含量为 2.0% 时 Ba 助剂样品出口氨体积分数最高。
助剂对 Ru/CeO₂ 催化剂的表面性质及氨合成性能的影响 | s21 | 1.5 wt% Ba-Ru/CeO₂ | 催化性能 | optimal Ba content | 2 | wt% | mixed | 图 1 + 正文 2.1 | 2.1 节与图 1 表明，Ba 含量为 2.0% 时 Ba 助剂样品出口氨体积分数最高。
助剂对 Ru/CeO₂ 催化剂的表面性质及氨合成性能的影响 | s22 | 2.5 wt% Ba-Ru/CeO₂ | 催化性能 | optimal Ba content | 2 | wt% | mixed | 图 1 + 正文 2.1 | 2.1 节与图 1 表明，Ba 含量为 2.0% 时 Ba 助剂样品出口氨体积分数最高。
助剂对 Ru/CeO₂ 催化剂的表面性质及氨合成性能的影响 | s23 | 3.0 wt% Ba-Ru/CeO₂ | 催化性能 | optimal Ba content | 2 | wt% | mixed | 图 1 + 正文 2.1 | 2.1 节与图 1 表明，Ba 含量为 2.0% 时 Ba 助剂样品出口氨体积分数最高。
助剂对 Ru/CeO₂ 催化剂的表面性质及氨合成性能的影响 | s5 | Cs-Ru/CeO₂ | 催化性能 | optimal Cs content | 3 | wt% | mixed | 图 1 + 正文 2.1 | 2.1 节与图 1 表明，Cs 最佳含量为 3%，出口氨体积分数达到 10.5%。
助剂对 Ru/CeO₂ 催化剂的表面性质及氨合成性能的影响 | s9 | 0.5 wt% Cs-Ru/CeO₂ | 催化性能 | optimal Cs content | 3 | wt% | mixed | 图 1 + 正文 2.1 | 2.1 节与图 1 表明，Cs 最佳含量为 3%，出口氨体积分数达到 10.5%。
助剂对 Ru/CeO₂ 催化剂的表面性质及氨合成性能的影响 | s10 | 1.0 wt% Cs-Ru/CeO₂ | 催化性能 | optimal Cs content | 3 | wt% | mixed | 图 1 + 正文 2.1 | 2.1 节与图 1 表明，Cs 最佳含量为 3%，出口氨体积分数达到 10.5%。
助剂对 Ru/CeO₂ 催化剂的表面性质及氨合成性能的影响 | s11 | 1.5 wt% Cs-Ru/CeO₂ | 催化性能 | optimal Cs content | 3 | wt% | mixed | 图 1 + 正文 2.1 | 2.1 节与图 1 表明，Cs 最佳含量为 3%，出口氨体积分数达到 10.5%。
助剂对 Ru/CeO₂ 催化剂的表面性质及氨合成性能的影响 | s12 | 2.0 wt% Cs-Ru/CeO₂ | 催化性能 | optimal Cs content | 3 | wt% | mixed | 图 1 + 正文 2.1 | 2.1 节与图 1 表明，Cs 最佳含量为 3%，出口氨体积分数达到 10.5%。
助剂对 Ru/CeO₂ 催化剂的表面性质及氨合成性能的影响 | s13 | 2.5 wt% Cs-Ru/CeO₂ | 催化性能 | optimal Cs content | 3 | wt% | mixed | 图 1 + 正文 2.1 | 2.1 节与图 1 表明，Cs 最佳含量为 3%，出口氨体积分数达到 10.5%。
助剂对 Ru/CeO₂ 催化剂的表面性质及氨合成性能的影响 | s2 | K-Ru/CeO₂ | 催化性能 | single-promoter effectiveness ranking | CsNO₃ > KF > Ba(NO₃)₂ = KNO₃ |  | text | 2.5 + 3 结论 | 3 节结论与 2.5 节表明，四种单助剂对 Ru/CeO₂ 催化剂的电子促进作用大小顺序为 CsNO₃ > KF > Ba(NO₃)₂ = KNO₃。
助剂对 Ru/CeO₂ 催化剂的表面性质及氨合成性能的影响 | s3 | F-Ru/CeO₂ | 催化性能 | single-promoter effectiveness ranking | CsNO₃ > KF > Ba(NO₃)₂ = KNO₃ |  | text | 2.5 + 3 结论 | 3 节结论与 2.5 节表明，四种单助剂对 Ru/CeO₂ 催化剂的电子促进作用大小顺序为 CsNO₃ > KF > Ba(NO₃)₂ = KNO₃。
助剂对 Ru/CeO₂ 催化剂的表面性质及氨合成性能的影响 | s4 | Ba-Ru/CeO₂ | 催化性能 | single-promoter effectiveness ranking | CsNO₃ > KF > Ba(NO₃)₂ = KNO₃ |  | text | 2.5 + 3 结论 | 3 节结论与 2.5 节表明，四种单助剂对 Ru/CeO₂ 催化剂的电子促进作用大小顺序为 CsNO₃ > KF > Ba(NO₃)₂ = KNO₃。
助剂对 Ru/CeO₂ 催化剂的表面性质及氨合成性能的影响 | s5 | Cs-Ru/CeO₂ | 催化性能 | single-promoter effectiveness ranking | CsNO₃ > KF > Ba(NO₃)₂ = KNO₃ |  | text | 2.5 + 3 结论 | 3 节结论与 2.5 节表明，四种单助剂对 Ru/CeO₂ 催化剂的电子促进作用大小顺序为 CsNO₃ > KF > Ba(NO₃)₂ = KNO₃。
助剂对 Ru/CeO₂ 催化剂的表面性质及氨合成性能的影响 | s6 | F+Ba-Ru/CeO₂ | 催化性能 | double-promoter effectiveness ranking | Ba+Cs > F+Cs > F+Ba |  | text | 2.5 + 3 结论 | 2.5 节与 3 节结论写明，双助剂促进作用最大的是 Ba+Cs，F+Cs 次之，最小为 F+Ba。
助剂对 Ru/CeO₂ 催化剂的表面性质及氨合成性能的影响 | s7 | F+Cs-Ru/CeO₂ | 催化性能 | double-promoter effectiveness ranking | Ba+Cs > F+Cs > F+Ba |  | text | 2.5 + 3 结论 | 2.5 节与 3 节结论写明，双助剂促进作用最大的是 Ba+Cs，F+Cs 次之，最小为 F+Ba。
助剂对 Ru/CeO₂ 催化剂的表面性质及氨合成性能的影响 | s8 | Ba+Cs-Ru/CeO₂ | 催化性能 | double-promoter effectiveness ranking | Ba+Cs > F+Cs > F+Ba |  | text | 2.5 + 3 结论 | 2.5 节与 3 节结论写明，双助剂促进作用最大的是 Ba+Cs，F+Cs 次之，最小为 F+Ba。
助剂对 Ru/CeO₂ 催化剂的表面性质及氨合成性能的影响 | s5 | Cs-Ru/CeO₂ | 催化性能 | best single-promoted catalyst | Cs-Ru/CeO₂ |  | text | 摘要 + 正文 2.2 | 摘要与 2.2 节写明，四种单助剂中以 CsNO₃ 前驱体为助剂的促进效果最好。
助剂对 Ru/CeO₂ 催化剂的表面性质及氨合成性能的影响 | s8 | Ba+Cs-Ru/CeO₂ | 催化性能 | best double-promoted catalyst | Ba+Cs-Ru/CeO₂ |  | text | 摘要 + 正文 2.2 | 摘要与 2.2 节写明，双助剂中 Ba+Cs 的促进效果最明显，在 400 °C、10 MPa、10 000 h⁻¹ 下出口氨浓度达到 13.3%。
助剂对 Ru/CeO₂ 催化剂的表面性质及氨合成性能的影响 | s1 | Ru/CeO₂ | 反应机理 | 活性位模型 | electronic effect rather than structural factors |  | text | 摘要 + 正文 2.4 + 正文 2.5 + 3 结论 | 摘要、2.4、2.5 和 3 节均表明，结构因素不是影响 Ru/CeO₂ 催化剂氨合成活性的主要因素，电子效应才是主要因素。
助剂对 Ru/CeO₂ 催化剂的表面性质及氨合成性能的影响 | s2 | K-Ru/CeO₂ | 反应机理 | 活性位模型 | electronic effect rather than structural factors |  | text | 摘要 + 正文 2.4 + 正文 2.5 + 3 结论 | 摘要、2.4、2.5 和 3 节均表明，结构因素不是影响 Ru/CeO₂ 催化剂氨合成活性的主要因素，电子效应才是主要因素。
助剂对 Ru/CeO₂ 催化剂的表面性质及氨合成性能的影响 | s3 | F-Ru/CeO₂ | 反应机理 | 活性位模型 | electronic effect rather than structural factors |  | text | 摘要 + 正文 2.4 + 正文 2.5 + 3 结论 | 摘要、2.4、2.5 和 3 节均表明，结构因素不是影响 Ru/CeO₂ 催化剂氨合成活性的主要因素，电子效应才是主要因素。
助剂对 Ru/CeO₂ 催化剂的表面性质及氨合成性能的影响 | s4 | Ba-Ru/CeO₂ | 反应机理 | 活性位模型 | electronic effect rather than structural factors |  | text | 摘要 + 正文 2.4 + 正文 2.5 + 3 结论 | 摘要、2.4、2.5 和 3 节均表明，结构因素不是影响 Ru/CeO₂ 催化剂氨合成活性的主要因素，电子效应才是主要因素。
助剂对 Ru/CeO₂ 催化剂的表面性质及氨合成性能的影响 | s5 | Cs-Ru/CeO₂ | 反应机理 | 活性位模型 | electronic effect rather than structural factors |  | text | 摘要 + 正文 2.4 + 正文 2.5 + 3 结论 | 摘要、2.4、2.5 和 3 节均表明，结构因素不是影响 Ru/CeO₂ 催化剂氨合成活性的主要因素，电子效应才是主要因素。
助剂对 Ru/CeO₂ 催化剂的表面性质及氨合成性能的影响 | s6 | F+Ba-Ru/CeO₂ | 反应机理 | 活性位模型 | electronic effect rather than structural factors |  | text | 摘要 + 正文 2.4 + 正文 2.5 + 3 结论 | 摘要、2.4、2.5 和 3 节均表明，结构因素不是影响 Ru/CeO₂ 催化剂氨合成活性的主要因素，电子效应才是主要因素。
助剂对 Ru/CeO₂ 催化剂的表面性质及氨合成性能的影响 | s7 | F+Cs-Ru/CeO₂ | 反应机理 | 活性位模型 | electronic effect rather than structural factors |  | text | 摘要 + 正文 2.4 + 正文 2.5 + 3 结论 | 摘要、2.4、2.5 和 3 节均表明，结构因素不是影响 Ru/CeO₂ 催化剂氨合成活性的主要因素，电子效应才是主要因素。
助剂对 Ru/CeO₂ 催化剂的表面性质及氨合成性能的影响 | s8 | Ba+Cs-Ru/CeO₂ | 反应机理 | 活性位模型 | electronic effect rather than structural factors |  | text | 摘要 + 正文 2.4 + 正文 2.5 + 3 结论 | 摘要、2.4、2.5 和 3 节均表明，结构因素不是影响 Ru/CeO₂ 催化剂氨合成活性的主要因素，电子效应才是主要因素。
助剂对 Ru/CeO₂ 催化剂的表面性质及氨合成性能的影响 | s1 | Ru/CeO₂ | 表征方法 | effect of promoters on Ru dispersion | Ru dispersion decreases after promoter addition |  | CO chemisorption | 正文 2.5 + 表 3 | 2.5 节写明，添加助剂后各催化剂 Ru 分散度都有所降低；双助剂催化剂的 Ru 分散度都比单助剂催化剂更低。
助剂对 Ru/CeO₂ 催化剂的表面性质及氨合成性能的影响 | s2 | K-Ru/CeO₂ | 表征方法 | effect of promoters on Ru dispersion | Ru dispersion decreases after promoter addition |  | CO chemisorption | 正文 2.5 + 表 3 | 2.5 节写明，添加助剂后各催化剂 Ru 分散度都有所降低；双助剂催化剂的 Ru 分散度都比单助剂催化剂更低。
助剂对 Ru/CeO₂ 催化剂的表面性质及氨合成性能的影响 | s3 | F-Ru/CeO₂ | 表征方法 | effect of promoters on Ru dispersion | Ru dispersion decreases after promoter addition |  | CO chemisorption | 正文 2.5 + 表 3 | 2.5 节写明，添加助剂后各催化剂 Ru 分散度都有所降低；双助剂催化剂的 Ru 分散度都比单助剂催化剂更低。
助剂对 Ru/CeO₂ 催化剂的表面性质及氨合成性能的影响 | s4 | Ba-Ru/CeO₂ | 表征方法 | effect of promoters on Ru dispersion | Ru dispersion decreases after promoter addition |  | CO chemisorption | 正文 2.5 + 表 3 | 2.5 节写明，添加助剂后各催化剂 Ru 分散度都有所降低；双助剂催化剂的 Ru 分散度都比单助剂催化剂更低。
助剂对 Ru/CeO₂ 催化剂的表面性质及氨合成性能的影响 | s5 | Cs-Ru/CeO₂ | 表征方法 | effect of promoters on Ru dispersion | Ru dispersion decreases after promoter addition |  | CO chemisorption | 正文 2.5 + 表 3 | 2.5 节写明，添加助剂后各催化剂 Ru 分散度都有所降低；双助剂催化剂的 Ru 分散度都比单助剂催化剂更低。
助剂对 Ru/CeO₂ 催化剂的表面性质及氨合成性能的影响 | s6 | F+Ba-Ru/CeO₂ | 表征方法 | effect of promoters on Ru dispersion | Ru dispersion decreases after promoter addition |  | CO chemisorption | 正文 2.5 + 表 3 | 2.5 节写明，添加助剂后各催化剂 Ru 分散度都有所降低；双助剂催化剂的 Ru 分散度都比单助剂催化剂更低。
助剂对 Ru/CeO₂ 催化剂的表面性质及氨合成性能的影响 | s7 | F+Cs-Ru/CeO₂ | 表征方法 | effect of promoters on Ru dispersion | Ru dispersion decreases after promoter addition |  | CO chemisorption | 正文 2.5 + 表 3 | 2.5 节写明，添加助剂后各催化剂 Ru 分散度都有所降低；双助剂催化剂的 Ru 分散度都比单助剂催化剂更低。
助剂对 Ru/CeO₂ 催化剂的表面性质及氨合成性能的影响 | s8 | Ba+Cs-Ru/CeO₂ | 表征方法 | effect of promoters on Ru dispersion | Ru dispersion decreases after promoter addition |  | CO chemisorption | 正文 2.5 + 表 3 | 2.5 节写明，添加助剂后各催化剂 Ru 分散度都有所降低；双助剂催化剂的 Ru 分散度都比单助剂催化剂更低。
助剂对 Ru/CeO₂ 催化剂的表面性质及氨合成性能的影响 | s1 | Ru/CeO₂ | 表征方法 | effect of promoters on surface area | BET surface area decreases after promoter loading |  | N₂ physisorption / BET | 正文 2.4 + 表 2 | 2.4 节写明，负载助剂之后各催化剂的比表面积都有所下降。
助剂对 Ru/CeO₂ 催化剂的表面性质及氨合成性能的影响 | s2 | K-Ru/CeO₂ | 表征方法 | effect of promoters on surface area | BET surface area decreases after promoter loading |  | N₂ physisorption / BET | 正文 2.4 + 表 2 | 2.4 节写明，负载助剂之后各催化剂的比表面积都有所下降。
助剂对 Ru/CeO₂ 催化剂的表面性质及氨合成性能的影响 | s3 | F-Ru/CeO₂ | 表征方法 | effect of promoters on surface area | BET surface area decreases after promoter loading |  | N₂ physisorption / BET | 正文 2.4 + 表 2 | 2.4 节写明，负载助剂之后各催化剂的比表面积都有所下降。
助剂对 Ru/CeO₂ 催化剂的表面性质及氨合成性能的影响 | s4 | Ba-Ru/CeO₂ | 表征方法 | effect of promoters on surface area | BET surface area decreases after promoter loading |  | N₂ physisorption / BET | 正文 2.4 + 表 2 | 2.4 节写明，负载助剂之后各催化剂的比表面积都有所下降。
助剂对 Ru/CeO₂ 催化剂的表面性质及氨合成性能的影响 | s5 | Cs-Ru/CeO₂ | 表征方法 | effect of promoters on surface area | BET surface area decreases after promoter loading |  | N₂ physisorption / BET | 正文 2.4 + 表 2 | 2.4 节写明，负载助剂之后各催化剂的比表面积都有所下降。
助剂对 Ru/CeO₂ 催化剂的表面性质及氨合成性能的影响 | s6 | F+Ba-Ru/CeO₂ | 表征方法 | effect of promoters on surface area | BET surface area decreases after promoter loading |  | N₂ physisorption / BET | 正文 2.4 + 表 2 | 2.4 节写明，负载助剂之后各催化剂的比表面积都有所下降。
助剂对 Ru/CeO₂ 催化剂的表面性质及氨合成性能的影响 | s7 | F+Cs-Ru/CeO₂ | 表征方法 | effect of promoters on surface area | BET surface area decreases after promoter loading |  | N₂ physisorption / BET | 正文 2.4 + 表 2 | 2.4 节写明，负载助剂之后各催化剂的比表面积都有所下降。
助剂对 Ru/CeO₂ 催化剂的表面性质及氨合成性能的影响 | s8 | Ba+Cs-Ru/CeO₂ | 表征方法 | effect of promoters on surface area | BET surface area decreases after promoter loading |  | N₂ physisorption / BET | 正文 2.4 + 表 2 | 2.4 节写明，负载助剂之后各催化剂的比表面积都有所下降。
助剂对 Ru/CeO₂ 催化剂的表面性质及氨合成性能的影响 | s3 | F-Ru/CeO₂ | 反应机理 | 解离机理 | F can promote Ru/CeO₂ ammonia synthesis and does not poison the catalyst |  | text | 正文 2.2 | 2.2 节写明，以 KF 为助剂的钌催化剂活性比 KNO₃ 为助剂的活性高，说明电负性比 Cl 高的 F 不会使 Ru/CeO₂ 催化剂中毒。
助剂对 Ru/CeO₂ 催化剂的表面性质及氨合成性能的影响 | s1 | Ru/CeO₂ | 催化剂 | 晶相结构 |  |  | pending_review
助剂对 Ru/CeO₂ 催化剂的表面性质及氨合成性能的影响 | s2 | K-Ru/CeO₂ | 催化剂 | 晶相结构 |  |  | pending_review
助剂对 Ru/CeO₂ 催化剂的表面性质及氨合成性能的影响 | s3 | F-Ru/CeO₂ | 催化剂 | 晶相结构 |  |  | pending_review
助剂对 Ru/CeO₂ 催化剂的表面性质及氨合成性能的影响 | s4 | Ba-Ru/CeO₂ | 催化剂 | 晶相结构 |  |  | pending_review
助剂对 Ru/CeO₂ 催化剂的表面性质及氨合成性能的影响 | s5 | Cs-Ru/CeO₂ | 催化剂 | 晶相结构 |  |  | pending_review
助剂对 Ru/CeO₂ 催化剂的表面性质及氨合成性能的影响 | s6 | F+Ba-Ru/CeO₂ | 催化剂 | 晶相结构 |  |  | pending_review
助剂对 Ru/CeO₂ 催化剂的表面性质及氨合成性能的影响 | s7 | F+Cs-Ru/CeO₂ | 催化剂 | 晶相结构 |  |  | pending_review
助剂对 Ru/CeO₂ 催化剂的表面性质及氨合成性能的影响 | s8 | Ba+Cs-Ru/CeO₂ | 催化剂 | 晶相结构 |  |  | pending_review
助剂对 Ru/CeO₂ 催化剂的表面性质及氨合成性能的影响 | s9 | 0.5 wt% Cs-Ru/CeO₂ | 催化剂 | 前驱体 |  |  | pending_review
助剂对 Ru/CeO₂ 催化剂的表面性质及氨合成性能的影响 | s9 | 0.5 wt% Cs-Ru/CeO₂ | 催化剂 | 晶相结构 |  |  | pending_review
助剂对 Ru/CeO₂ 催化剂的表面性质及氨合成性能的影响 | s10 | 1.0 wt% Cs-Ru/CeO₂ | 催化剂 | 前驱体 |  |  | pending_review
助剂对 Ru/CeO₂ 催化剂的表面性质及氨合成性能的影响 | s10 | 1.0 wt% Cs-Ru/CeO₂ | 催化剂 | 晶相结构 |  |  | pending_review
助剂对 Ru/CeO₂ 催化剂的表面性质及氨合成性能的影响 | s11 | 1.5 wt% Cs-Ru/CeO₂ | 催化剂 | 前驱体 |  |  | pending_review
助剂对 Ru/CeO₂ 催化剂的表面性质及氨合成性能的影响 | s11 | 1.5 wt% Cs-Ru/CeO₂ | 催化剂 | 晶相结构 |  |  | pending_review
助剂对 Ru/CeO₂ 催化剂的表面性质及氨合成性能的影响 | s12 | 2.0 wt% Cs-Ru/CeO₂ | 催化剂 | 前驱体 |  |  | pending_review
助剂对 Ru/CeO₂ 催化剂的表面性质及氨合成性能的影响 | s12 | 2.0 wt% Cs-Ru/CeO₂ | 催化剂 | 晶相结构 |  |  | pending_review
助剂对 Ru/CeO₂ 催化剂的表面性质及氨合成性能的影响 | s13 | 2.5 wt% Cs-Ru/CeO₂ | 催化剂 | 前驱体 |  |  | pending_review
助剂对 Ru/CeO₂ 催化剂的表面性质及氨合成性能的影响 | s13 | 2.5 wt% Cs-Ru/CeO₂ | 催化剂 | 晶相结构 |  |  | pending_review
助剂对 Ru/CeO₂ 催化剂的表面性质及氨合成性能的影响 | s14 | 0.5 wt% F-Ru/CeO₂ | 催化剂 | 前驱体 |  |  | pending_review
助剂对 Ru/CeO₂ 催化剂的表面性质及氨合成性能的影响 | s14 | 0.5 wt% F-Ru/CeO₂ | 催化剂 | 晶相结构 |  |  | pending_review
助剂对 Ru/CeO₂ 催化剂的表面性质及氨合成性能的影响 | s15 | 1.0 wt% F-Ru/CeO₂ | 催化剂 | 前驱体 |  |  | pending_review
助剂对 Ru/CeO₂ 催化剂的表面性质及氨合成性能的影响 | s15 | 1.0 wt% F-Ru/CeO₂ | 催化剂 | 晶相结构 |  |  | pending_review
助剂对 Ru/CeO₂ 催化剂的表面性质及氨合成性能的影响 | s16 | 2.0 wt% F-Ru/CeO₂ | 催化剂 | 前驱体 |  |  | pending_review
助剂对 Ru/CeO₂ 催化剂的表面性质及氨合成性能的影响 | s16 | 2.0 wt% F-Ru/CeO₂ | 催化剂 | 晶相结构 |  |  | pending_review
助剂对 Ru/CeO₂ 催化剂的表面性质及氨合成性能的影响 | s17 | 2.5 wt% F-Ru/CeO₂ | 催化剂 | 前驱体 |  |  | pending_review
助剂对 Ru/CeO₂ 催化剂的表面性质及氨合成性能的影响 | s17 | 2.5 wt% F-Ru/CeO₂ | 催化剂 | 晶相结构 |  |  | pending_review
助剂对 Ru/CeO₂ 催化剂的表面性质及氨合成性能的影响 | s18 | 3.0 wt% F-Ru/CeO₂ | 催化剂 | 前驱体 |  |  | pending_review
助剂对 Ru/CeO₂ 催化剂的表面性质及氨合成性能的影响 | s18 | 3.0 wt% F-Ru/CeO₂ | 催化剂 | 晶相结构 |  |  | pending_review
助剂对 Ru/CeO₂ 催化剂的表面性质及氨合成性能的影响 | s19 | 0.5 wt% Ba-Ru/CeO₂ | 催化剂 | 前驱体 |  |  | pending_review
助剂对 Ru/CeO₂ 催化剂的表面性质及氨合成性能的影响 | s19 | 0.5 wt% Ba-Ru/CeO₂ | 催化剂 | 晶相结构 |  |  | pending_review
助剂对 Ru/CeO₂ 催化剂的表面性质及氨合成性能的影响 | s20 | 1.0 wt% Ba-Ru/CeO₂ | 催化剂 | 前驱体 |  |  | pending_review
助剂对 Ru/CeO₂ 催化剂的表面性质及氨合成性能的影响 | s20 | 1.0 wt% Ba-Ru/CeO₂ | 催化剂 | 晶相结构 |  |  | pending_review
助剂对 Ru/CeO₂ 催化剂的表面性质及氨合成性能的影响 | s21 | 1.5 wt% Ba-Ru/CeO₂ | 催化剂 | 前驱体 |  |  | pending_review
助剂对 Ru/CeO₂ 催化剂的表面性质及氨合成性能的影响 | s21 | 1.5 wt% Ba-Ru/CeO₂ | 催化剂 | 晶相结构 |  |  | pending_review
助剂对 Ru/CeO₂ 催化剂的表面性质及氨合成性能的影响 | s22 | 2.5 wt% Ba-Ru/CeO₂ | 催化剂 | 前驱体 |  |  | pending_review
助剂对 Ru/CeO₂ 催化剂的表面性质及氨合成性能的影响 | s22 | 2.5 wt% Ba-Ru/CeO₂ | 催化剂 | 晶相结构 |  |  | pending_review
助剂对 Ru/CeO₂ 催化剂的表面性质及氨合成性能的影响 | s23 | 3.0 wt% Ba-Ru/CeO₂ | 催化剂 | 前驱体 |  |  | pending_review
助剂对 Ru/CeO₂ 催化剂的表面性质及氨合成性能的影响 | s23 | 3.0 wt% Ba-Ru/CeO₂ | 催化剂 | 晶相结构 |  |  | pending_review