## PaperSummary
field | value | expert_note
paper_title | 助剂对 Ru/CeO₂ 催化剂的表面性质及氨合成性能的影响
source | Prompt.md 与 structured markdown；Prompt 来源 ；论文 structured markdown 来源
filename | document_structured.md
sample_count | 23
assertion_count | 148
review_flag_count | 5
figure_assertion_count | 3
review_goal | 先核对样品身份，再逐条审核样品断言，最后集中处理 review flags
how_to_review | 优先查看 Samples 与 Assertions 的 sample_id/sample_refs 是否一致，再审 evidence 与 corrected_record

## Samples
paper_title | sample_id | display_name | original_names | sample_category | promoters | promoter_contents | sample_key_components | sample_identity_evidence | evidence_anchor | review_status | review_comment | corrected_record
助剂对 Ru/CeO₂ 催化剂的表面性质及氨合成性能的影响 | s1 | Ru/CeO₂ | Ru/CeO₂ ¦ 4% Ru/CeO₂ ¦ no promoter | base_sample |  |  | Ru ¦ CeO₂ | 表 1、表 2、表 3 与图 2、图 3均出现未加助剂的 Ru/CeO₂ 样品。 | 表 1 + 表 2 + 表 3 + 图 2
助剂对 Ru/CeO₂ 催化剂的表面性质及氨合成性能的影响 | s2 | K-Ru/CeO₂ | K-Ru/CeO₂ ¦ KNO₃-promoted Ru/CeO₂ ¦ KNO₃ | single_promoted_sample | K | 1.5 wt% K | Ru ¦ CeO₂ ¦ K | 图 2 图注写明 K loading is 1.5%，表 1 和表 3给出 K-Ru/CeO₂。 | 图 2 + 表 1 + 表 3
助剂对 Ru/CeO₂ 催化剂的表面性质及氨合成性能的影响 | s3 | F-Ru/CeO₂ | F-Ru/CeO₂ ¦ KF-promoted Ru/CeO₂ ¦ KF | single_promoted_sample | F | 1.5 wt% F | Ru ¦ CeO₂ ¦ F | 图 2 图注写明 F loading is 1.5%，表 1 和表 3给出 F-Ru/CeO₂。 | 图 2 + 表 1 + 表 3
助剂对 Ru/CeO₂ 催化剂的表面性质及氨合成性能的影响 | s4 | Ba-Ru/CeO₂ | Ba-Ru/CeO₂ ¦ Ba(NO₃)₂-promoted Ru/CeO₂ ¦ Ba(NO₃)₂ | single_promoted_sample | Ba | 2 wt% Ba | Ru ¦ CeO₂ ¦ Ba | 图 2 图注写明 Ba loading is 2%，表 1 和表 3给出 Ba-Ru/CeO₂。 | 图 2 + 表 1 + 表 3
助剂对 Ru/CeO₂ 催化剂的表面性质及氨合成性能的影响 | s5 | Cs-Ru/CeO₂ | Cs-Ru/CeO₂ ¦ CsNO₃-promoted Ru/CeO₂ ¦ CsNO₃ | single_promoted_sample | Cs | 3 wt% Cs | Ru ¦ CeO₂ ¦ Cs | 图 2 图注写明 Cs loading is 3%，表 1 和表 3给出 Cs-Ru/CeO₂。 | 图 2 + 表 1 + 表 3
助剂对 Ru/CeO₂ 催化剂的表面性质及氨合成性能的影响 | s6 | F+Ba-Ru/CeO₂ | F+Ba-Ru/CeO₂ | multi_promoted_sample | F ¦ Ba | 1.5 wt% F ¦ 2 wt% Ba | Ru ¦ CeO₂ ¦ F ¦ Ba | 表 1 和表 3列出 F+Ba-Ru/CeO₂；图 3为双助剂样品之一。 | 表 1 + 表 3 + 图 3
助剂对 Ru/CeO₂ 催化剂的表面性质及氨合成性能的影响 | s7 | F+Cs-Ru/CeO₂ | F+Cs-Ru/CeO₂ | multi_promoted_sample | F ¦ Cs | 1.5 wt% F ¦ 3 wt% Cs | Ru ¦ CeO₂ ¦ F ¦ Cs | 表 1 和表 3列出 F+Cs-Ru/CeO₂；图 3为双助剂样品之一。 | 表 1 + 表 3 + 图 3
助剂对 Ru/CeO₂ 催化剂的表面性质及氨合成性能的影响 | s8 | Ba+Cs-Ru/CeO₂ | Ba+Cs-Ru/CeO₂ | multi_promoted_sample | Ba ¦ Cs | 2 wt% Ba ¦ 3 wt% Cs | Ru ¦ CeO₂ ¦ Ba ¦ Cs | 表 1 和表 3列出 Ba+Cs-Ru/CeO₂；图 3为双助剂样品之一。 | 表 1 + 表 3 + 图 3
助剂对 Ru/CeO₂ 催化剂的表面性质及氨合成性能的影响 | s9 | 0.5 wt% Cs-Ru/CeO₂ | Cs 含量 0.5% | sample_series_member | Cs | 0.5 wt% Cs | Ru ¦ CeO₂ ¦ Cs | 图 1 给出 Cs 含量为 0.5% 的 4% Ru/CeO₂ 催化剂氨浓度数据。 | 图 1 + 正文 2.1
助剂对 Ru/CeO₂ 催化剂的表面性质及氨合成性能的影响 | s10 | 1.0 wt% Cs-Ru/CeO₂ | Cs 含量 1.0% | sample_series_member | Cs | 1.0 wt% Cs | Ru ¦ CeO₂ ¦ Cs | 图 1 给出 Cs 含量为 1.0% 的 4% Ru/CeO₂ 催化剂氨浓度数据。 | 图 1 + 正文 2.1
助剂对 Ru/CeO₂ 催化剂的表面性质及氨合成性能的影响 | s11 | 1.5 wt% Cs-Ru/CeO₂ | Cs 含量 1.5% | sample_series_member | Cs | 1.5 wt% Cs | Ru ¦ CeO₂ ¦ Cs | 图 1 给出 Cs 含量为 1.5% 的 4% Ru/CeO₂ 催化剂氨浓度数据。 | 图 1 + 正文 2.1
助剂对 Ru/CeO₂ 催化剂的表面性质及氨合成性能的影响 | s12 | 2.0 wt% Cs-Ru/CeO₂ | Cs 含量 2.0% | sample_series_member | Cs | 2.0 wt% Cs | Ru ¦ CeO₂ ¦ Cs | 图 1 给出 Cs 含量为 2.0% 的 4% Ru/CeO₂ 催化剂氨浓度数据。 | 图 1 + 正文 2.1
助剂对 Ru/CeO₂ 催化剂的表面性质及氨合成性能的影响 | s13 | 2.5 wt% Cs-Ru/CeO₂ | Cs 含量 2.5% | sample_series_member | Cs | 2.5 wt% Cs | Ru ¦ CeO₂ ¦ Cs | 图 1 给出 Cs 含量为 2.5% 的 4% Ru/CeO₂ 催化剂氨浓度数据。 | 图 1 + 正文 2.1
助剂对 Ru/CeO₂ 催化剂的表面性质及氨合成性能的影响 | s14 | 0.5 wt% F-Ru/CeO₂ | F 含量 0.5% | sample_series_member | F | 0.5 wt% F | Ru ¦ CeO₂ ¦ F | 图 1 给出 F 含量为 0.5% 的 4% Ru/CeO₂ 催化剂氨浓度数据。 | 图 1 + 正文 2.1
助剂对 Ru/CeO₂ 催化剂的表面性质及氨合成性能的影响 | s15 | 1.0 wt% F-Ru/CeO₂ | F 含量 1.0% | sample_series_member | F | 1.0 wt% F | Ru ¦ CeO₂ ¦ F | 图 1 给出 F 含量为 1.0% 的 4% Ru/CeO₂ 催化剂氨浓度数据。 | 图 1 + 正文 2.1
助剂对 Ru/CeO₂ 催化剂的表面性质及氨合成性能的影响 | s16 | 2.0 wt% F-Ru/CeO₂ | F 含量 2.0% | sample_series_member | F | 2.0 wt% F | Ru ¦ CeO₂ ¦ F | 图 1 给出 F 含量为 2.0% 的 4% Ru/CeO₂ 催化剂氨浓度数据。 | 图 1 + 正文 2.1
助剂对 Ru/CeO₂ 催化剂的表面性质及氨合成性能的影响 | s17 | 2.5 wt% F-Ru/CeO₂ | F 含量 2.5% | sample_series_member | F | 2.5 wt% F | Ru ¦ CeO₂ ¦ F | 图 1 给出 F 含量为 2.5% 的 4% Ru/CeO₂ 催化剂氨浓度数据。 | 图 1 + 正文 2.1
助剂对 Ru/CeO₂ 催化剂的表面性质及氨合成性能的影响 | s18 | 3.0 wt% F-Ru/CeO₂ | F 含量 3.0% | sample_series_member | F | 3.0 wt% F | Ru ¦ CeO₂ ¦ F | 图 1 给出 F 含量为 3.0% 的 4% Ru/CeO₂ 催化剂氨浓度数据。 | 图 1 + 正文 2.1
助剂对 Ru/CeO₂ 催化剂的表面性质及氨合成性能的影响 | s19 | 0.5 wt% Ba-Ru/CeO₂ | Ba 含量 0.5% | sample_series_member | Ba | 0.5 wt% Ba | Ru ¦ CeO₂ ¦ Ba | 图 1 给出 Ba 含量为 0.5% 的 4% Ru/CeO₂ 催化剂氨浓度数据。 | 图 1 + 正文 2.1
助剂对 Ru/CeO₂ 催化剂的表面性质及氨合成性能的影响 | s20 | 1.0 wt% Ba-Ru/CeO₂ | Ba 含量 1.0% | sample_series_member | Ba | 1.0 wt% Ba | Ru ¦ CeO₂ ¦ Ba | 图 1 给出 Ba 含量为 1.0% 的 4% Ru/CeO₂ 催化剂氨浓度数据。 | 图 1 + 正文 2.1
助剂对 Ru/CeO₂ 催化剂的表面性质及氨合成性能的影响 | s21 | 1.5 wt% Ba-Ru/CeO₂ | Ba 含量 1.5% | sample_series_member | Ba | 1.5 wt% Ba | Ru ¦ CeO₂ ¦ Ba | 图 1 给出 Ba 含量为 1.5% 的 4% Ru/CeO₂ 催化剂氨浓度数据。 | 图 1 + 正文 2.1
助剂对 Ru/CeO₂ 催化剂的表面性质及氨合成性能的影响 | s22 | 2.5 wt% Ba-Ru/CeO₂ | Ba 含量 2.5% | sample_series_member | Ba | 2.5 wt% Ba | Ru ¦ CeO₂ ¦ Ba | 图 1 给出 Ba 含量为 2.5% 的 4% Ru/CeO₂ 催化剂氨浓度数据。 | 图 1 + 正文 2.1
助剂对 Ru/CeO₂ 催化剂的表面性质及氨合成性能的影响 | s23 | 3.0 wt% Ba-Ru/CeO₂ | Ba 含量 3.0% | sample_series_member | Ba | 3.0 wt% Ba | Ru ¦ CeO₂ ¦ Ba | 图 1 给出 Ba 含量为 3.0% 的 4% Ru/CeO₂ 催化剂氨浓度数据。 | 图 1 + 正文 2.1

## Assertions
paper_title | assertion_id | sample_refs | sample_names | assertion_type | property_name | value_type | property_value | unit | method | condition_context | comparison_context | source_type | support_level | evidence_anchor | evidence_text | review_status | review_comment | corrected_record
助剂对 Ru/CeO₂ 催化剂的表面性质及氨合成性能的影响 | a1 | s1 ¦ s2 ¦ s3 ¦ s4 ¦ s5 ¦ s6 ¦ s7 ¦ s8 | Ru/CeO₂ ¦ K-Ru/CeO₂ ¦ F-Ru/CeO₂ ¦ Ba-Ru/CeO₂ ¦ Cs-Ru/CeO₂ ¦ F+Ba-Ru/CeO₂ ¦ F+Cs-Ru/CeO₂ ¦ Ba+Cs-Ru/CeO₂ | preparation | preparation route | text_conclusion | oxidation-reduction coprecipitation + incipient wetness impregnation + drying + calcination |  |  |  |  | text | direct | 摘要 + 1.1 催化剂的制备 | 摘要与 1.1 节表明，该系列 Ru/CeO₂ 催化剂以 CeO₂ 为载体采用氧化还原共沉淀法制备，所得催化剂再用等体积浸渍法引入助剂，并在空气中 500 °C 焙烧 1 h。
助剂对 Ru/CeO₂ 催化剂的表面性质及氨合成性能的影响 | a2 | s1 ¦ s2 ¦ s3 ¦ s4 ¦ s5 ¦ s6 ¦ s7 ¦ s8 | Ru/CeO₂ ¦ K-Ru/CeO₂ ¦ F-Ru/CeO₂ ¦ Ba-Ru/CeO₂ ¦ Cs-Ru/CeO₂ ¦ F+Ba-Ru/CeO₂ ¦ F+Cs-Ru/CeO₂ ¦ Ba+Cs-Ru/CeO₂ | preparation | Ru precursor | categorical | K₂RuO₄ |  |  |  |  | text | direct | 1.1 催化剂的制备 | 1.1 节写明本实验采用 K₂RuO₄ 作为活性成分 Ru 的前驱体。
助剂对 Ru/CeO₂ 催化剂的表面性质及氨合成性能的影响 | a3 | s1 ¦ s2 ¦ s3 ¦ s4 ¦ s5 ¦ s6 ¦ s7 ¦ s8 | Ru/CeO₂ ¦ K-Ru/CeO₂ ¦ F-Ru/CeO₂ ¦ Ba-Ru/CeO₂ ¦ Cs-Ru/CeO₂ ¦ F+Ba-Ru/CeO₂ ¦ F+Cs-Ru/CeO₂ ¦ Ba+Cs-Ru/CeO₂ | preparation | Ru loading basis | numeric | 4 | wt% |  |  |  | text | direct | 1.1 催化剂的制备 | 1.1 节写明 K₂RuO₄ 以钌单质计质量为二氧化铈载体的 4%。
助剂对 Ru/CeO₂ 催化剂的表面性质及氨合成性能的影响 | a4 | s1 ¦ s2 ¦ s3 ¦ s4 ¦ s5 ¦ s6 ¦ s7 ¦ s8 | Ru/CeO₂ ¦ K-Ru/CeO₂ ¦ F-Ru/CeO₂ ¦ Ba-Ru/CeO₂ ¦ Cs-Ru/CeO₂ ¦ F+Ba-Ru/CeO₂ ¦ F+Cs-Ru/CeO₂ ¦ Ba+Cs-Ru/CeO₂ | reaction_condition | ammonia synthesis test pressure | numeric | 10 | MPa |  | H₂/N₂ mixed gas, v(H₂):v(N₂)=3:1; GHSV 10 000 h⁻¹ |  | text | direct | 1.2 催化剂的评价 | 1.2 节写明活性评价条件为 10 MPa，反应气为 H₂ 和 N₂ 混合气，物质的量比 3:1，空速 10 000 h⁻¹。
助剂对 Ru/CeO₂ 催化剂的表面性质及氨合成性能的影响 | a5 | s1 ¦ s2 ¦ s3 ¦ s4 ¦ s5 ¦ s6 ¦ s7 ¦ s8 | Ru/CeO₂ ¦ K-Ru/CeO₂ ¦ F-Ru/CeO₂ ¦ Ba-Ru/CeO₂ ¦ Cs-Ru/CeO₂ ¦ F+Ba-Ru/CeO₂ ¦ F+Cs-Ru/CeO₂ ¦ Ba+Cs-Ru/CeO₂ | reaction_condition | ammonia synthesis feed ratio | categorical | H₂:N₂ = 3:1 |  |  | 10 MPa; GHSV 10 000 h⁻¹ |  | text | direct | 1.2 催化剂的评价 | 1.2 节写明反应气为 H₂ 和 N₂ 混合气，物质的量比为 3:1。
助剂对 Ru/CeO₂ 催化剂的表面性质及氨合成性能的影响 | a6 | s1 ¦ s2 ¦ s3 ¦ s4 ¦ s5 ¦ s6 ¦ s7 ¦ s8 | Ru/CeO₂ ¦ K-Ru/CeO₂ ¦ F-Ru/CeO₂ ¦ Ba-Ru/CeO₂ ¦ Cs-Ru/CeO₂ ¦ F+Ba-Ru/CeO₂ ¦ F+Cs-Ru/CeO₂ ¦ Ba+Cs-Ru/CeO₂ | reaction_condition | catalyst amount per test | numeric | 2 | mL |  | 12–16 目; 四槽连续流动反应器 |  | text | direct | 1.2 催化剂的评价 | 1.2 节写明氨合成反应中分别加入 2 mL Ru/CeO₂ 催化剂（12～16 目）。
助剂对 Ru/CeO₂ 催化剂的表面性质及氨合成性能的影响 | a7 | s1 | Ru/CeO₂ | composition | actual CeO₂ content | numeric | 94.57 | wt% | XRF |  |  | table | direct | 表 1 | 表 1 的 XRF 结果显示，Ru/CeO₂ 的 CeO₂ 实测含量为 94.57 wt%。
助剂对 Ru/CeO₂ 催化剂的表面性质及氨合成性能的影响 | a8 | s1 | Ru/CeO₂ | composition | actual RuO₂ content | numeric | 4.63 | wt% | XRF |  |  | table | direct | 表 1 | 表 1 的 XRF 结果显示，Ru/CeO₂ 的 RuO₂ 实测含量为 4.63 wt%。
助剂对 Ru/CeO₂ 催化剂的表面性质及氨合成性能的影响 | a9 | s1 | Ru/CeO₂ | composition | actual K₂O content | numeric | 0.80 | wt% | XRF |  |  | table | direct | 表 1 | 表 1 的 XRF 结果显示，Ru/CeO₂ 的 K₂O 实测含量为 0.80 wt%。
助剂对 Ru/CeO₂ 催化剂的表面性质及氨合成性能的影响 | a10 | s2 | K-Ru/CeO₂ | composition | actual CeO₂ content | numeric | 92.91 | wt% | XRF |  |  | table | direct | 表 1 | 表 1 的 XRF 结果显示，K-Ru/CeO₂ 的 CeO₂ 实测含量为 92.91 wt%。
助剂对 Ru/CeO₂ 催化剂的表面性质及氨合成性能的影响 | a11 | s2 | K-Ru/CeO₂ | composition | actual RuO₂ content | numeric | 4.55 | wt% | XRF |  |  | table | direct | 表 1 | 表 1 的 XRF 结果显示，K-Ru/CeO₂ 的 RuO₂ 实测含量为 4.55 wt%。
助剂对 Ru/CeO₂ 催化剂的表面性质及氨合成性能的影响 | a12 | s2 | K-Ru/CeO₂ | composition | actual K₂O content | numeric | 2.54 | wt% | XRF |  |  | table | direct | 表 1 | 表 1 的 XRF 结果显示，K-Ru/CeO₂ 的 K₂O 实测含量为 2.54 wt%。
助剂对 Ru/CeO₂ 催化剂的表面性质及氨合成性能的影响 | a13 | s3 | F-Ru/CeO₂ | composition | actual CeO₂ content | numeric | 90.13 | wt% | XRF |  |  | table | direct | 表 1 | 表 1 的 XRF 结果显示，F-Ru/CeO₂ 的 CeO₂ 实测含量为 90.13 wt%。
助剂对 Ru/CeO₂ 催化剂的表面性质及氨合成性能的影响 | a14 | s3 | F-Ru/CeO₂ | composition | actual RuO₂ content | numeric | 4.36 | wt% | XRF |  |  | table | direct | 表 1 | 表 1 的 XRF 结果显示，F-Ru/CeO₂ 的 RuO₂ 实测含量为 4.36 wt%。
助剂对 Ru/CeO₂ 催化剂的表面性质及氨合成性能的影响 | a15 | s3 | F-Ru/CeO₂ | composition | actual K₂O content | numeric | 4.10 | wt% | XRF |  |  | table | direct | 表 1 | 表 1 的 XRF 结果显示，F-Ru/CeO₂ 的 K₂O 实测含量为 4.10 wt%。
助剂对 Ru/CeO₂ 催化剂的表面性质及氨合成性能的影响 | a16 | s3 | F-Ru/CeO₂ | composition | actual F content | numeric | 1.41 | wt% | XRF |  |  | table | direct | 表 1 | 表 1 的 XRF 结果显示，F-Ru/CeO₂ 的 F 实测含量为 1.41 wt%。
助剂对 Ru/CeO₂ 催化剂的表面性质及氨合成性能的影响 | a17 | s4 | Ba-Ru/CeO₂ | composition | actual CeO₂ content | numeric | 92.58 | wt% | XRF |  |  | table | direct | 表 1 | 表 1 的 XRF 结果显示，Ba-Ru/CeO₂ 的 CeO₂ 实测含量为 92.58 wt%。
助剂对 Ru/CeO₂ 催化剂的表面性质及氨合成性能的影响 | a18 | s4 | Ba-Ru/CeO₂ | composition | actual RuO₂ content | numeric | 4.50 | wt% | XRF |  |  | table | direct | 表 1 | 表 1 的 XRF 结果显示，Ba-Ru/CeO₂ 的 RuO₂ 实测含量为 4.50 wt%。
助剂对 Ru/CeO₂ 催化剂的表面性质及氨合成性能的影响 | a19 | s4 | Ba-Ru/CeO₂ | composition | actual K₂O content | numeric | 0.77 | wt% | XRF |  |  | table | direct | 表 1 | 表 1 的 XRF 结果显示，Ba-Ru/CeO₂ 的 K₂O 实测含量为 0.77 wt%。
助剂对 Ru/CeO₂ 催化剂的表面性质及氨合成性能的影响 | a20 | s4 | Ba-Ru/CeO₂ | composition | actual BaO content | numeric | 2.15 | wt% | XRF |  |  | table | direct | 表 1 | 表 1 的 XRF 结果显示，Ba-Ru/CeO₂ 的 BaO 实测含量为 2.15 wt%。
助剂对 Ru/CeO₂ 催化剂的表面性质及氨合成性能的影响 | a21 | s5 | Cs-Ru/CeO₂ | composition | actual CeO₂ content | numeric | 91.69 | wt% | XRF |  |  | table | direct | 表 1 | 表 1 的 XRF 结果显示，Cs-Ru/CeO₂ 的 CeO₂ 实测含量为 91.69 wt%。
助剂对 Ru/CeO₂ 催化剂的表面性质及氨合成性能的影响 | a22 | s5 | Cs-Ru/CeO₂ | composition | actual RuO₂ content | numeric | 4.48 | wt% | XRF |  |  | table | direct | 表 1 | 表 1 的 XRF 结果显示，Cs-Ru/CeO₂ 的 RuO₂ 实测含量为 4.48 wt%。
助剂对 Ru/CeO₂ 催化剂的表面性质及氨合成性能的影响 | a23 | s5 | Cs-Ru/CeO₂ | composition | actual K₂O content | numeric | 0.76 | wt% | XRF |  |  | table | direct | 表 1 | 表 1 的 XRF 结果显示，Cs-Ru/CeO₂ 的 K₂O 实测含量为 0.76 wt%。
助剂对 Ru/CeO₂ 催化剂的表面性质及氨合成性能的影响 | a24 | s5 | Cs-Ru/CeO₂ | composition | actual Cs₂O content | numeric | 3.07 | wt% | XRF |  |  | table | direct | 表 1 | 表 1 的 XRF 结果显示，Cs-Ru/CeO₂ 的 Cs₂O 实测含量为 3.07 wt%。
助剂对 Ru/CeO₂ 催化剂的表面性质及氨合成性能的影响 | a25 | s6 | F+Ba-Ru/CeO₂ | composition | actual CeO₂ content | numeric | 88.17 | wt% | XRF |  |  | table | direct | 表 1 | 表 1 的 XRF 结果显示，F+Ba-Ru/CeO₂ 的 CeO₂ 实测含量为 88.17 wt%。
助剂对 Ru/CeO₂ 催化剂的表面性质及氨合成性能的影响 | a26 | s6 | F+Ba-Ru/CeO₂ | composition | actual RuO₂ content | numeric | 4.30 | wt% | XRF |  |  | table | direct | 表 1 | 表 1 的 XRF 结果显示，F+Ba-Ru/CeO₂ 的 RuO₂ 实测含量为 4.30 wt%。
助剂对 Ru/CeO₂ 催化剂的表面性质及氨合成性能的影响 | a27 | s6 | F+Ba-Ru/CeO₂ | composition | actual K₂O content | numeric | 4.08 | wt% | XRF |  |  | table | direct | 表 1 | 表 1 的 XRF 结果显示，F+Ba-Ru/CeO₂ 的 K₂O 实测含量为 4.08 wt%。
助剂对 Ru/CeO₂ 催化剂的表面性质及氨合成性能的影响 | a28 | s6 | F+Ba-Ru/CeO₂ | composition | actual F content | numeric | 1.39 | wt% | XRF |  |  | table | direct | 表 1 | 表 1 的 XRF 结果显示，F+Ba-Ru/CeO₂ 的 F 实测含量为 1.39 wt%。
助剂对 Ru/CeO₂ 催化剂的表面性质及氨合成性能的影响 | a29 | s6 | F+Ba-Ru/CeO₂ | composition | actual BaO content | numeric | 2.06 | wt% | XRF |  |  | table | direct | 表 1 | 表 1 的 XRF 结果显示，F+Ba-Ru/CeO₂ 的 BaO 实测含量为 2.06 wt%。
助剂对 Ru/CeO₂ 催化剂的表面性质及氨合成性能的影响 | a30 | s7 | F+Cs-Ru/CeO₂ | composition | actual CeO₂ content | numeric | 88.02 | wt% | XRF |  |  | table | direct | 表 1 | 表 1 的 XRF 结果显示，F+Cs-Ru/CeO₂ 的 CeO₂ 实测含量为 88.02 wt%。
助剂对 Ru/CeO₂ 催化剂的表面性质及氨合成性能的影响 | a31 | s7 | F+Cs-Ru/CeO₂ | composition | actual RuO₂ content | numeric | 4.28 | wt% | XRF |  |  | table | direct | 表 1 | 表 1 的 XRF 结果显示，F+Cs-Ru/CeO₂ 的 RuO₂ 实测含量为 4.28 wt%。
助剂对 Ru/CeO₂ 催化剂的表面性质及氨合成性能的影响 | a32 | s7 | F+Cs-Ru/CeO₂ | composition | actual K₂O content | numeric | 3.39 | wt% | XRF |  |  | table | direct | 表 1 | 表 1 的 XRF 结果显示，F+Cs-Ru/CeO₂ 的 K₂O 实测含量为 3.39 wt%。
助剂对 Ru/CeO₂ 催化剂的表面性质及氨合成性能的影响 | a33 | s7 | F+Cs-Ru/CeO₂ | composition | actual F content | numeric | 1.38 | wt% | XRF |  |  | table | direct | 表 1 | 表 1 的 XRF 结果显示，F+Cs-Ru/CeO₂ 的 F 实测含量为 1.38 wt%。
助剂对 Ru/CeO₂ 催化剂的表面性质及氨合成性能的影响 | a34 | s7 | F+Cs-Ru/CeO₂ | composition | actual Cs₂O content | numeric | 2.93 | wt% | XRF |  |  | table | direct | 表 1 | 表 1 的 XRF 结果显示，F+Cs-Ru/CeO₂ 的 Cs₂O 实测含量为 2.93 wt%。
助剂对 Ru/CeO₂ 催化剂的表面性质及氨合成性能的影响 | a35 | s8 | Ba+Cs-Ru/CeO₂ | composition | actual CeO₂ content | numeric | 89.76 | wt% | XRF |  |  | table | direct | 表 1 | 表 1 的 XRF 结果显示，Ba+Cs-Ru/CeO₂ 的 CeO₂ 实测含量为 89.76 wt%。
助剂对 Ru/CeO₂ 催化剂的表面性质及氨合成性能的影响 | a36 | s8 | Ba+Cs-Ru/CeO₂ | composition | actual RuO₂ content | numeric | 4.38 | wt% | XRF |  |  | table | direct | 表 1 | 表 1 的 XRF 结果显示，Ba+Cs-Ru/CeO₂ 的 RuO₂ 实测含量为 4.38 wt%。
助剂对 Ru/CeO₂ 催化剂的表面性质及氨合成性能的影响 | a37 | s8 | Ba+Cs-Ru/CeO₂ | composition | actual K₂O content | numeric | 0.76 | wt% | XRF |  |  | table | direct | 表 1 | 表 1 的 XRF 结果显示，Ba+Cs-Ru/CeO₂ 的 K₂O 实测含量为 0.76 wt%。
助剂对 Ru/CeO₂ 催化剂的表面性质及氨合成性能的影响 | a38 | s8 | Ba+Cs-Ru/CeO₂ | composition | actual BaO content | numeric | 2.10 | wt% | XRF |  |  | table | direct | 表 1 | 表 1 的 XRF 结果显示，Ba+Cs-Ru/CeO₂ 的 BaO 实测含量为 2.10 wt%。
助剂对 Ru/CeO₂ 催化剂的表面性质及氨合成性能的影响 | a39 | s8 | Ba+Cs-Ru/CeO₂ | composition | actual Cs₂O content | numeric | 3.00 | wt% | XRF |  |  | table | direct | 表 1 | 表 1 的 XRF 结果显示，Ba+Cs-Ru/CeO₂ 的 Cs₂O 实测含量为 3.00 wt%。
助剂对 Ru/CeO₂ 催化剂的表面性质及氨合成性能的影响 | a40 | s1 | Ru/CeO₂ | characterization | BET surface area | numeric | 120 | m²·g⁻¹ | N₂ physisorption / BET / BJH |  |  | table | direct | 表 2 | 表 2 显示 Ru/CeO₂ 的 BET surface area 为 120 m²·g⁻¹。
助剂对 Ru/CeO₂ 催化剂的表面性质及氨合成性能的影响 | a41 | s1 | Ru/CeO₂ | characterization | pore volume | numeric | 0.18 | cm³·g⁻¹ | N₂ physisorption / BET / BJH |  |  | table | direct | 表 2 | 表 2 显示 Ru/CeO₂ 的 pore volume 为 0.18 cm³·g⁻¹。
助剂对 Ru/CeO₂ 催化剂的表面性质及氨合成性能的影响 | a42 | s1 | Ru/CeO₂ | characterization | pore size | numeric | 3.05 | nm | N₂ physisorption / BET / BJH |  |  | table | direct | 表 2 | 表 2 显示 Ru/CeO₂ 的 pore size 为 3.05 nm。
助剂对 Ru/CeO₂ 催化剂的表面性质及氨合成性能的影响 | a43 | s1 | Ru/CeO₂ | characterization | particle size | numeric | 7.7 | nm | XRD |  |  | table | direct | 表 2 | 表 2 显示 Ru/CeO₂ 的 particle size 为 7.7 nm。
助剂对 Ru/CeO₂ 催化剂的表面性质及氨合成性能的影响 | a44 | s2 | K-Ru/CeO₂ | characterization | BET surface area | numeric | 100 | m²·g⁻¹ | N₂ physisorption / BET / BJH |  |  | table | direct | 表 2 | 表 2 显示 K-Ru/CeO₂ 的 BET surface area 为 100 m²·g⁻¹。
助剂对 Ru/CeO₂ 催化剂的表面性质及氨合成性能的影响 | a45 | s2 | K-Ru/CeO₂ | characterization | pore volume | numeric | 0.22 | cm³·g⁻¹ | N₂ physisorption / BET / BJH |  |  | table | direct | 表 2 | 表 2 显示 K-Ru/CeO₂ 的 pore volume 为 0.22 cm³·g⁻¹。
助剂对 Ru/CeO₂ 催化剂的表面性质及氨合成性能的影响 | a46 | s2 | K-Ru/CeO₂ | characterization | pore size | numeric | 4.40 | nm | N₂ physisorption / BET / BJH |  |  | table | direct | 表 2 | 表 2 显示 K-Ru/CeO₂ 的 pore size 为 4.40 nm。
助剂对 Ru/CeO₂ 催化剂的表面性质及氨合成性能的影响 | a47 | s2 | K-Ru/CeO₂ | characterization | particle size | numeric | 9.3 | nm | XRD |  |  | table | direct | 表 2 | 表 2 显示 K-Ru/CeO₂ 的 particle size 为 9.3 nm。
助剂对 Ru/CeO₂ 催化剂的表面性质及氨合成性能的影响 | a48 | s3 | F-Ru/CeO₂ | characterization | BET surface area | numeric | 94 | m²·g⁻¹ | N₂ physisorption / BET / BJH |  |  | table | direct | 表 2 | 表 2 显示 F-Ru/CeO₂ 的 BET surface area 为 94 m²·g⁻¹。
助剂对 Ru/CeO₂ 催化剂的表面性质及氨合成性能的影响 | a49 | s3 | F-Ru/CeO₂ | characterization | pore volume | numeric | 0.14 | cm³·g⁻¹ | N₂ physisorption / BET / BJH |  |  | table | direct | 表 2 | 表 2 显示 F-Ru/CeO₂ 的 pore volume 为 0.14 cm³·g⁻¹。
助剂对 Ru/CeO₂ 催化剂的表面性质及氨合成性能的影响 | a50 | s3 | F-Ru/CeO₂ | characterization | pore size | numeric | 3.03 | nm | N₂ physisorption / BET / BJH |  |  | table | direct | 表 2 | 表 2 显示 F-Ru/CeO₂ 的 pore size 为 3.03 nm。
助剂对 Ru/CeO₂ 催化剂的表面性质及氨合成性能的影响 | a51 | s3 | F-Ru/CeO₂ | characterization | particle size | numeric | 7.5 | nm | XRD |  |  | table | direct | 表 2 | 表 2 显示 F-Ru/CeO₂ 的 particle size 为 7.5 nm。
助剂对 Ru/CeO₂ 催化剂的表面性质及氨合成性能的影响 | a52 | s4 | Ba-Ru/CeO₂ | characterization | BET surface area | numeric | 109 | m²·g⁻¹ | N₂ physisorption / BET / BJH |  |  | table | direct | 表 2 | 表 2 显示 Ba-Ru/CeO₂ 的 BET surface area 为 109 m²·g⁻¹。
助剂对 Ru/CeO₂ 催化剂的表面性质及氨合成性能的影响 | a53 | s4 | Ba-Ru/CeO₂ | characterization | pore volume | numeric | 0.15 | cm³·g⁻¹ | N₂ physisorption / BET / BJH |  |  | table | direct | 表 2 | 表 2 显示 Ba-Ru/CeO₂ 的 pore volume 为 0.15 cm³·g⁻¹。
助剂对 Ru/CeO₂ 催化剂的表面性质及氨合成性能的影响 | a54 | s4 | Ba-Ru/CeO₂ | characterization | pore size | numeric | 2.80 | nm | N₂ physisorption / BET / BJH |  |  | table | direct | 表 2 | 表 2 显示 Ba-Ru/CeO₂ 的 pore size 为 2.80 nm。
助剂对 Ru/CeO₂ 催化剂的表面性质及氨合成性能的影响 | a55 | s4 | Ba-Ru/CeO₂ | characterization | particle size | numeric | 7.3 | nm | XRD |  |  | table | direct | 表 2 | 表 2 显示 Ba-Ru/CeO₂ 的 particle size 为 7.3 nm。
助剂对 Ru/CeO₂ 催化剂的表面性质及氨合成性能的影响 | a56 | s5 | Cs-Ru/CeO₂ | characterization | BET surface area | numeric | 95 | m²·g⁻¹ | N₂ physisorption / BET / BJH |  |  | table | direct | 表 2 | 表 2 显示 Cs-Ru/CeO₂ 的 BET surface area 为 95 m²·g⁻¹。
助剂对 Ru/CeO₂ 催化剂的表面性质及氨合成性能的影响 | a57 | s5 | Cs-Ru/CeO₂ | characterization | pore volume | numeric | 0.11 | cm³·g⁻¹ | N₂ physisorption / BET / BJH |  |  | table | direct | 表 2 | 表 2 显示 Cs-Ru/CeO₂ 的 pore volume 为 0.11 cm³·g⁻¹。
助剂对 Ru/CeO₂ 催化剂的表面性质及氨合成性能的影响 | a58 | s5 | Cs-Ru/CeO₂ | characterization | pore size | numeric | 2.56 | nm | N₂ physisorption / BET / BJH |  |  | table | direct | 表 2 | 表 2 显示 Cs-Ru/CeO₂ 的 pore size 为 2.56 nm。
助剂对 Ru/CeO₂ 催化剂的表面性质及氨合成性能的影响 | a59 | s5 | Cs-Ru/CeO₂ | characterization | particle size | numeric | 7.2 | nm | XRD |  |  | table | direct | 表 2 | 表 2 显示 Cs-Ru/CeO₂ 的 particle size 为 7.2 nm。
助剂对 Ru/CeO₂ 催化剂的表面性质及氨合成性能的影响 | a60 | s6 | F+Ba-Ru/CeO₂ | characterization | BET surface area | numeric | 87 | m²·g⁻¹ | N₂ physisorption / BET / BJH |  |  | table | direct | 表 2 | 表 2 显示 F+Ba-Ru/CeO₂ 的 BET surface area 为 87 m²·g⁻¹。
助剂对 Ru/CeO₂ 催化剂的表面性质及氨合成性能的影响 | a61 | s6 | F+Ba-Ru/CeO₂ | characterization | pore volume | numeric | 0.14 | cm³·g⁻¹ | N₂ physisorption / BET / BJH |  |  | table | direct | 表 2 | 表 2 显示 F+Ba-Ru/CeO₂ 的 pore volume 为 0.14 cm³·g⁻¹。
助剂对 Ru/CeO₂ 催化剂的表面性质及氨合成性能的影响 | a62 | s6 | F+Ba-Ru/CeO₂ | characterization | pore size | numeric | 3.22 | nm | N₂ physisorption / BET / BJH |  |  | table | direct | 表 2 | 表 2 显示 F+Ba-Ru/CeO₂ 的 pore size 为 3.22 nm。
助剂对 Ru/CeO₂ 催化剂的表面性质及氨合成性能的影响 | a63 | s6 | F+Ba-Ru/CeO₂ | characterization | particle size | numeric | 6.5 | nm | XRD |  |  | table | direct | 表 2 | 表 2 显示 F+Ba-Ru/CeO₂ 的 particle size 为 6.5 nm。
助剂对 Ru/CeO₂ 催化剂的表面性质及氨合成性能的影响 | a64 | s7 | F+Cs-Ru/CeO₂ | characterization | BET surface area | numeric | 76 | m²·g⁻¹ | N₂ physisorption / BET / BJH |  |  | table | direct | 表 2 | 表 2 显示 F+Cs-Ru/CeO₂ 的 BET surface area 为 76 m²·g⁻¹。
助剂对 Ru/CeO₂ 催化剂的表面性质及氨合成性能的影响 | a65 | s7 | F+Cs-Ru/CeO₂ | characterization | pore volume | numeric | 0.16 | cm³·g⁻¹ | N₂ physisorption / BET / BJH |  |  | table | direct | 表 2 | 表 2 显示 F+Cs-Ru/CeO₂ 的 pore volume 为 0.16 cm³·g⁻¹。
助剂对 Ru/CeO₂ 催化剂的表面性质及氨合成性能的影响 | a66 | s7 | F+Cs-Ru/CeO₂ | characterization | pore size | numeric | 4.18 | nm | N₂ physisorption / BET / BJH |  |  | table | direct | 表 2 | 表 2 显示 F+Cs-Ru/CeO₂ 的 pore size 为 4.18 nm。
助剂对 Ru/CeO₂ 催化剂的表面性质及氨合成性能的影响 | a67 | s7 | F+Cs-Ru/CeO₂ | characterization | particle size | numeric | 7.9 | nm | XRD |  |  | table | direct | 表 2 | 表 2 显示 F+Cs-Ru/CeO₂ 的 particle size 为 7.9 nm。
助剂对 Ru/CeO₂ 催化剂的表面性质及氨合成性能的影响 | a68 | s8 | Ba+Cs-Ru/CeO₂ | characterization | BET surface area | numeric | 89 | m²·g⁻¹ | N₂ physisorption / BET / BJH |  |  | table | direct | 表 2 | 表 2 显示 Ba+Cs-Ru/CeO₂ 的 BET surface area 为 89 m²·g⁻¹。
助剂对 Ru/CeO₂ 催化剂的表面性质及氨合成性能的影响 | a69 | s8 | Ba+Cs-Ru/CeO₂ | characterization | pore volume | numeric | 0.15 | cm³·g⁻¹ | N₂ physisorption / BET / BJH |  |  | table | direct | 表 2 | 表 2 显示 Ba+Cs-Ru/CeO₂ 的 pore volume 为 0.15 cm³·g⁻¹。
助剂对 Ru/CeO₂ 催化剂的表面性质及氨合成性能的影响 | a70 | s8 | Ba+Cs-Ru/CeO₂ | characterization | pore size | numeric | 3.50 | nm | N₂ physisorption / BET / BJH |  |  | table | direct | 表 2 | 表 2 显示 Ba+Cs-Ru/CeO₂ 的 pore size 为 3.50 nm。
助剂对 Ru/CeO₂ 催化剂的表面性质及氨合成性能的影响 | a71 | s8 | Ba+Cs-Ru/CeO₂ | characterization | particle size | numeric | 7.0 | nm | XRD |  |  | table | direct | 表 2 | 表 2 显示 Ba+Cs-Ru/CeO₂ 的 particle size 为 7.0 nm。
助剂对 Ru/CeO₂ 催化剂的表面性质及氨合成性能的影响 | a72 | s2 ¦ s3 | K-Ru/CeO₂ ¦ F-Ru/CeO₂ | comparison | lattice constant change magnitude | ranking | K- and F-promoted samples changed most |  | XRD |  | among single promoters | text | comparison_based | 正文 2.3 | 2.3 节写明，以 KNO₃ 和 KF 为前驱体助剂的样品晶胞参数变化最大。
助剂对 Ru/CeO₂ 催化剂的表面性质及氨合成性能的影响 | a73 | s1 ¦ s2 ¦ s3 ¦ s4 ¦ s5 | Ru/CeO₂ ¦ K-Ru/CeO₂ ¦ F-Ru/CeO₂ ¦ Ba-Ru/CeO₂ ¦ Cs-Ru/CeO₂ | characterization | crystal phase | text_conclusion | all single-promoted catalysts show CeO₂ fluorite structure and no additional diffraction peaks |  | XRD |  |  | text | direct | 正文 2.3 + 图 4 | 2.3 节写明图 4 中各单助剂催化剂均表现出二氧化铈萤石结构，没有出现其他衍射峰。
助剂对 Ru/CeO₂ 催化剂的表面性质及氨合成性能的影响 | a74 | s1 ¦ s6 ¦ s7 ¦ s8 | Ru/CeO₂ ¦ F+Ba-Ru/CeO₂ ¦ F+Cs-Ru/CeO₂ ¦ Ba+Cs-Ru/CeO₂ | characterization | crystal phase | text_conclusion | all double-promoted catalysts show no promoter diffraction peaks |  | XRD |  |  | text | direct | 正文 2.3 + 图 5 | 2.3 节写明图 5 中双助剂催化剂也没有出现助剂成分的衍射峰。
助剂对 Ru/CeO₂ 催化剂的表面性质及氨合成性能的影响 | a75 | s1 | Ru/CeO₂ | characterization | Ru dispersion | numeric | 45.6 | % | CO chemisorption | 10 MPa; GHSV 10 000 h⁻¹; H₂:N₂ = 3:1 |  | table | direct | 表 3 | 表 3 显示 Ru/CeO₂ 的 Ru dispersion 为 45.6 %，测试条件为 10 MPa; GHSV 10 000 h⁻¹; H₂:N₂ = 3:1。
助剂对 Ru/CeO₂ 催化剂的表面性质及氨合成性能的影响 | a76 | s1 | Ru/CeO₂ | characterization | Ru surface area | numeric | 167 | m²·g⁻¹ | CO chemisorption | 10 MPa; GHSV 10 000 h⁻¹; H₂:N₂ = 3:1 |  | table | direct | 表 3 | 表 3 显示 Ru/CeO₂ 的 Ru surface area 为 167 m²·g⁻¹，测试条件为 10 MPa; GHSV 10 000 h⁻¹; H₂:N₂ = 3:1。
助剂对 Ru/CeO₂ 催化剂的表面性质及氨合成性能的影响 | a77 | s1 | Ru/CeO₂ | performance | NH3 concentration at 400 °C | numeric | 7.7 | % |  | 10 MPa; GHSV 10 000 h⁻¹; H₂:N₂ = 3:1; 400 °C |  | table | direct | 表 3 | 表 3 显示 Ru/CeO₂ 的 NH3 concentration at 400 °C 为 7.7 %，测试条件为 10 MPa; GHSV 10 000 h⁻¹; H₂:N₂ = 3:1; 400 °C。
助剂对 Ru/CeO₂ 催化剂的表面性质及氨合成性能的影响 | a78 | s1 | Ru/CeO₂ | performance | NH3 concentration at 425 °C | numeric | 12.6 | % |  | 10 MPa; GHSV 10 000 h⁻¹; H₂:N₂ = 3:1; 425 °C |  | table | direct | 表 3 | 表 3 显示 Ru/CeO₂ 的 NH3 concentration at 425 °C 为 12.6 %，测试条件为 10 MPa; GHSV 10 000 h⁻¹; H₂:N₂ = 3:1; 425 °C。
助剂对 Ru/CeO₂ 催化剂的表面性质及氨合成性能的影响 | a79 | s1 | Ru/CeO₂ | performance | TOF at 400 °C | numeric | 4.9 | 10⁻² s⁻¹ | CO chemisorption + catalytic test | 10 MPa; GHSV 10 000 h⁻¹; H₂:N₂ = 3:1; 400 °C |  | table | direct | 表 3 | 表 3 显示 Ru/CeO₂ 的 TOF at 400 °C 为 4.9 10⁻² s⁻¹，测试条件为 10 MPa; GHSV 10 000 h⁻¹; H₂:N₂ = 3:1; 400 °C。
助剂对 Ru/CeO₂ 催化剂的表面性质及氨合成性能的影响 | a80 | s1 | Ru/CeO₂ | performance | TOF at 425 °C | numeric | 7.7 | 10⁻² s⁻¹ | CO chemisorption + catalytic test | 10 MPa; GHSV 10 000 h⁻¹; H₂:N₂ = 3:1; 425 °C |  | table | direct | 表 3 | 表 3 显示 Ru/CeO₂ 的 TOF at 425 °C 为 7.7 10⁻² s⁻¹，测试条件为 10 MPa; GHSV 10 000 h⁻¹; H₂:N₂ = 3:1; 425 °C。
助剂对 Ru/CeO₂ 催化剂的表面性质及氨合成性能的影响 | a81 | s2 | K-Ru/CeO₂ | characterization | Ru dispersion | numeric | 39.7 | % | CO chemisorption | 10 MPa; GHSV 10 000 h⁻¹; H₂:N₂ = 3:1 |  | table | direct | 表 3 | 表 3 显示 K-Ru/CeO₂ 的 Ru dispersion 为 39.7 %，测试条件为 10 MPa; GHSV 10 000 h⁻¹; H₂:N₂ = 3:1。
助剂对 Ru/CeO₂ 催化剂的表面性质及氨合成性能的影响 | a82 | s2 | K-Ru/CeO₂ | characterization | Ru surface area | numeric | 145 | m²·g⁻¹ | CO chemisorption | 10 MPa; GHSV 10 000 h⁻¹; H₂:N₂ = 3:1 |  | table | direct | 表 3 | 表 3 显示 K-Ru/CeO₂ 的 Ru surface area 为 145 m²·g⁻¹，测试条件为 10 MPa; GHSV 10 000 h⁻¹; H₂:N₂ = 3:1。
助剂对 Ru/CeO₂ 催化剂的表面性质及氨合成性能的影响 | a83 | s2 | K-Ru/CeO₂ | performance | NH3 concentration at 400 °C | numeric | 7.8 | % |  | 10 MPa; GHSV 10 000 h⁻¹; H₂:N₂ = 3:1; 400 °C |  | table | direct | 表 3 | 表 3 显示 K-Ru/CeO₂ 的 NH3 concentration at 400 °C 为 7.8 %，测试条件为 10 MPa; GHSV 10 000 h⁻¹; H₂:N₂ = 3:1; 400 °C。
助剂对 Ru/CeO₂ 催化剂的表面性质及氨合成性能的影响 | a84 | s2 | K-Ru/CeO₂ | performance | NH3 concentration at 425 °C | numeric | 13.7 | % |  | 10 MPa; GHSV 10 000 h⁻¹; H₂:N₂ = 3:1; 425 °C |  | table | direct | 表 3 | 表 3 显示 K-Ru/CeO₂ 的 NH3 concentration at 425 °C 为 13.7 %，测试条件为 10 MPa; GHSV 10 000 h⁻¹; H₂:N₂ = 3:1; 425 °C。
助剂对 Ru/CeO₂ 催化剂的表面性质及氨合成性能的影响 | a85 | s2 | K-Ru/CeO₂ | performance | TOF at 400 °C | numeric | 5.7 | 10⁻² s⁻¹ | CO chemisorption + catalytic test | 10 MPa; GHSV 10 000 h⁻¹; H₂:N₂ = 3:1; 400 °C |  | table | direct | 表 3 | 表 3 显示 K-Ru/CeO₂ 的 TOF at 400 °C 为 5.7 10⁻² s⁻¹，测试条件为 10 MPa; GHSV 10 000 h⁻¹; H₂:N₂ = 3:1; 400 °C。
助剂对 Ru/CeO₂ 催化剂的表面性质及氨合成性能的影响 | a86 | s2 | K-Ru/CeO₂ | performance | TOF at 425 °C | numeric | 9.5 | 10⁻² s⁻¹ | CO chemisorption + catalytic test | 10 MPa; GHSV 10 000 h⁻¹; H₂:N₂ = 3:1; 425 °C |  | table | direct | 表 3 | 表 3 显示 K-Ru/CeO₂ 的 TOF at 425 °C 为 9.5 10⁻² s⁻¹，测试条件为 10 MPa; GHSV 10 000 h⁻¹; H₂:N₂ = 3:1; 425 °C。
助剂对 Ru/CeO₂ 催化剂的表面性质及氨合成性能的影响 | a87 | s3 | F-Ru/CeO₂ | characterization | Ru dispersion | numeric | 37.8 | % | CO chemisorption | 10 MPa; GHSV 10 000 h⁻¹; H₂:N₂ = 3:1 |  | table | direct | 表 3 | 表 3 显示 F-Ru/CeO₂ 的 Ru dispersion 为 37.8 %，测试条件为 10 MPa; GHSV 10 000 h⁻¹; H₂:N₂ = 3:1。
助剂对 Ru/CeO₂ 催化剂的表面性质及氨合成性能的影响 | a88 | s3 | F-Ru/CeO₂ | characterization | Ru surface area | numeric | 137 | m²·g⁻¹ | CO chemisorption | 10 MPa; GHSV 10 000 h⁻¹; H₂:N₂ = 3:1 |  | table | direct | 表 3 | 表 3 显示 F-Ru/CeO₂ 的 Ru surface area 为 137 m²·g⁻¹，测试条件为 10 MPa; GHSV 10 000 h⁻¹; H₂:N₂ = 3:1。
助剂对 Ru/CeO₂ 催化剂的表面性质及氨合成性能的影响 | a89 | s3 | F-Ru/CeO₂ | performance | NH3 concentration at 400 °C | numeric | 8.4 | % |  | 10 MPa; GHSV 10 000 h⁻¹; H₂:N₂ = 3:1; 400 °C |  | table | direct | 表 3 | 表 3 显示 F-Ru/CeO₂ 的 NH3 concentration at 400 °C 为 8.4 %，测试条件为 10 MPa; GHSV 10 000 h⁻¹; H₂:N₂ = 3:1; 400 °C。
助剂对 Ru/CeO₂ 催化剂的表面性质及氨合成性能的影响 | a90 | s3 | F-Ru/CeO₂ | performance | NH3 concentration at 425 °C | numeric | 14.0 | % |  | 10 MPa; GHSV 10 000 h⁻¹; H₂:N₂ = 3:1; 425 °C |  | table | direct | 表 3 | 表 3 显示 F-Ru/CeO₂ 的 NH3 concentration at 425 °C 为 14.0 %，测试条件为 10 MPa; GHSV 10 000 h⁻¹; H₂:N₂ = 3:1; 425 °C。
助剂对 Ru/CeO₂ 催化剂的表面性质及氨合成性能的影响 | a91 | s3 | F-Ru/CeO₂ | performance | TOF at 400 °C | numeric | 6.4 | 10⁻² s⁻¹ | CO chemisorption + catalytic test | 10 MPa; GHSV 10 000 h⁻¹; H₂:N₂ = 3:1; 400 °C |  | table | direct | 表 3 | 表 3 显示 F-Ru/CeO₂ 的 TOF at 400 °C 为 6.4 10⁻² s⁻¹，测试条件为 10 MPa; GHSV 10 000 h⁻¹; H₂:N₂ = 3:1; 400 °C。
助剂对 Ru/CeO₂ 催化剂的表面性质及氨合成性能的影响 | a92 | s3 | F-Ru/CeO₂ | performance | TOF at 425 °C | numeric | 10.2 | 10⁻² s⁻¹ | CO chemisorption + catalytic test | 10 MPa; GHSV 10 000 h⁻¹; H₂:N₂ = 3:1; 425 °C |  | table | direct | 表 3 | 表 3 显示 F-Ru/CeO₂ 的 TOF at 425 °C 为 10.2 10⁻² s⁻¹，测试条件为 10 MPa; GHSV 10 000 h⁻¹; H₂:N₂ = 3:1; 425 °C。
助剂对 Ru/CeO₂ 催化剂的表面性质及氨合成性能的影响 | a93 | s4 | Ba-Ru/CeO₂ | characterization | Ru dispersion | numeric | 42.1 | % | CO chemisorption | 10 MPa; GHSV 10 000 h⁻¹; H₂:N₂ = 3:1 |  | table | direct | 表 3 | 表 3 显示 Ba-Ru/CeO₂ 的 Ru dispersion 为 42.1 %，测试条件为 10 MPa; GHSV 10 000 h⁻¹; H₂:N₂ = 3:1。
助剂对 Ru/CeO₂ 催化剂的表面性质及氨合成性能的影响 | a94 | s4 | Ba-Ru/CeO₂ | characterization | Ru surface area | numeric | 153 | m²·g⁻¹ | CO chemisorption | 10 MPa; GHSV 10 000 h⁻¹; H₂:N₂ = 3:1 |  | table | direct | 表 3 | 表 3 显示 Ba-Ru/CeO₂ 的 Ru surface area 为 153 m²·g⁻¹，测试条件为 10 MPa; GHSV 10 000 h⁻¹; H₂:N₂ = 3:1。
助剂对 Ru/CeO₂ 催化剂的表面性质及氨合成性能的影响 | a95 | s4 | Ba-Ru/CeO₂ | performance | NH3 concentration at 400 °C | numeric | 8.3 | % |  | 10 MPa; GHSV 10 000 h⁻¹; H₂:N₂ = 3:1; 400 °C |  | table | direct | 表 3 | 表 3 显示 Ba-Ru/CeO₂ 的 NH3 concentration at 400 °C 为 8.3 %，测试条件为 10 MPa; GHSV 10 000 h⁻¹; H₂:N₂ = 3:1; 400 °C。
助剂对 Ru/CeO₂ 催化剂的表面性质及氨合成性能的影响 | a96 | s4 | Ba-Ru/CeO₂ | performance | NH3 concentration at 425 °C | numeric | 13.6 | % |  | 10 MPa; GHSV 10 000 h⁻¹; H₂:N₂ = 3:1; 425 °C |  | table | direct | 表 3 | 表 3 显示 Ba-Ru/CeO₂ 的 NH3 concentration at 425 °C 为 13.6 %，测试条件为 10 MPa; GHSV 10 000 h⁻¹; H₂:N₂ = 3:1; 425 °C。
助剂对 Ru/CeO₂ 催化剂的表面性质及氨合成性能的影响 | a97 | s4 | Ba-Ru/CeO₂ | performance | TOF at 400 °C | numeric | 5.7 | 10⁻² s⁻¹ | CO chemisorption + catalytic test | 10 MPa; GHSV 10 000 h⁻¹; H₂:N₂ = 3:1; 400 °C |  | table | direct | 表 3 | 表 3 显示 Ba-Ru/CeO₂ 的 TOF at 400 °C 为 5.7 10⁻² s⁻¹，测试条件为 10 MPa; GHSV 10 000 h⁻¹; H₂:N₂ = 3:1; 400 °C。
助剂对 Ru/CeO₂ 催化剂的表面性质及氨合成性能的影响 | a98 | s4 | Ba-Ru/CeO₂ | performance | TOF at 425 °C | numeric | 8.9 | 10⁻² s⁻¹ | CO chemisorption + catalytic test | 10 MPa; GHSV 10 000 h⁻¹; H₂:N₂ = 3:1; 425 °C |  | table | direct | 表 3 | 表 3 显示 Ba-Ru/CeO₂ 的 TOF at 425 °C 为 8.9 10⁻² s⁻¹，测试条件为 10 MPa; GHSV 10 000 h⁻¹; H₂:N₂ = 3:1; 425 °C。
助剂对 Ru/CeO₂ 催化剂的表面性质及氨合成性能的影响 | a99 | s5 | Cs-Ru/CeO₂ | characterization | Ru dispersion | numeric | 37.4 | % | CO chemisorption | 10 MPa; GHSV 10 000 h⁻¹; H₂:N₂ = 3:1 |  | table | direct | 表 3 | 表 3 显示 Cs-Ru/CeO₂ 的 Ru dispersion 为 37.4 %，测试条件为 10 MPa; GHSV 10 000 h⁻¹; H₂:N₂ = 3:1。
助剂对 Ru/CeO₂ 催化剂的表面性质及氨合成性能的影响 | a100 | s5 | Cs-Ru/CeO₂ | characterization | Ru surface area | numeric | 136 | m²·g⁻¹ | CO chemisorption | 10 MPa; GHSV 10 000 h⁻¹; H₂:N₂ = 3:1 |  | table | direct | 表 3 | 表 3 显示 Cs-Ru/CeO₂ 的 Ru surface area 为 136 m²·g⁻¹，测试条件为 10 MPa; GHSV 10 000 h⁻¹; H₂:N₂ = 3:1。
助剂对 Ru/CeO₂ 催化剂的表面性质及氨合成性能的影响 | a101 | s5 | Cs-Ru/CeO₂ | performance | NH3 concentration at 400 °C | numeric | 10.5 | % |  | 10 MPa; GHSV 10 000 h⁻¹; H₂:N₂ = 3:1; 400 °C |  | table | direct | 表 3 | 表 3 显示 Cs-Ru/CeO₂ 的 NH3 concentration at 400 °C 为 10.5 %，测试条件为 10 MPa; GHSV 10 000 h⁻¹; H₂:N₂ = 3:1; 400 °C。
助剂对 Ru/CeO₂ 催化剂的表面性质及氨合成性能的影响 | a102 | s5 | Cs-Ru/CeO₂ | performance | NH3 concentration at 425 °C | numeric | 16.0 | % |  | 10 MPa; GHSV 10 000 h⁻¹; H₂:N₂ = 3:1; 425 °C |  | table | direct | 表 3 | 表 3 显示 Cs-Ru/CeO₂ 的 NH3 concentration at 425 °C 为 16.0 %，测试条件为 10 MPa; GHSV 10 000 h⁻¹; H₂:N₂ = 3:1; 425 °C。
助剂对 Ru/CeO₂ 催化剂的表面性质及氨合成性能的影响 | a103 | s5 | Cs-Ru/CeO₂ | performance | TOF at 400 °C | numeric | 7.9 | 10⁻² s⁻¹ | CO chemisorption + catalytic test | 10 MPa; GHSV 10 000 h⁻¹; H₂:N₂ = 3:1; 400 °C |  | table | direct | 表 3 | 表 3 显示 Cs-Ru/CeO₂ 的 TOF at 400 °C 为 7.9 10⁻² s⁻¹，测试条件为 10 MPa; GHSV 10 000 h⁻¹; H₂:N₂ = 3:1; 400 °C。
助剂对 Ru/CeO₂ 催化剂的表面性质及氨合成性能的影响 | a104 | s5 | Cs-Ru/CeO₂ | performance | TOF at 425 °C | numeric | 11.5 | 10⁻² s⁻¹ | CO chemisorption + catalytic test | 10 MPa; GHSV 10 000 h⁻¹; H₂:N₂ = 3:1; 425 °C |  | table | direct | 表 3 | 表 3 显示 Cs-Ru/CeO₂ 的 TOF at 425 °C 为 11.5 10⁻² s⁻¹，测试条件为 10 MPa; GHSV 10 000 h⁻¹; H₂:N₂ = 3:1; 425 °C。
助剂对 Ru/CeO₂ 催化剂的表面性质及氨合成性能的影响 | a105 | s6 | F+Ba-Ru/CeO₂ | characterization | Ru dispersion | numeric | 31.5 | % | CO chemisorption | 10 MPa; GHSV 10 000 h⁻¹; H₂:N₂ = 3:1 |  | table | direct | 表 3 | 表 3 显示 F+Ba-Ru/CeO₂ 的 Ru dispersion 为 31.5 %，测试条件为 10 MPa; GHSV 10 000 h⁻¹; H₂:N₂ = 3:1。
助剂对 Ru/CeO₂ 催化剂的表面性质及氨合成性能的影响 | a106 | s6 | F+Ba-Ru/CeO₂ | characterization | Ru surface area | numeric | 115 | m²·g⁻¹ | CO chemisorption | 10 MPa; GHSV 10 000 h⁻¹; H₂:N₂ = 3:1 |  | table | direct | 表 3 | 表 3 显示 F+Ba-Ru/CeO₂ 的 Ru surface area 为 115 m²·g⁻¹，测试条件为 10 MPa; GHSV 10 000 h⁻¹; H₂:N₂ = 3:1。
助剂对 Ru/CeO₂ 催化剂的表面性质及氨合成性能的影响 | a107 | s6 | F+Ba-Ru/CeO₂ | performance | NH3 concentration at 400 °C | numeric | 9.6 | % |  | 10 MPa; GHSV 10 000 h⁻¹; H₂:N₂ = 3:1; 400 °C |  | table | direct | 表 3 | 表 3 显示 F+Ba-Ru/CeO₂ 的 NH3 concentration at 400 °C 为 9.6 %，测试条件为 10 MPa; GHSV 10 000 h⁻¹; H₂:N₂ = 3:1; 400 °C。
助剂对 Ru/CeO₂ 催化剂的表面性质及氨合成性能的影响 | a108 | s6 | F+Ba-Ru/CeO₂ | performance | NH3 concentration at 425 °C | numeric | 13.3 | % |  | 10 MPa; GHSV 10 000 h⁻¹; H₂:N₂ = 3:1; 425 °C |  | table | direct | 表 3 | 表 3 显示 F+Ba-Ru/CeO₂ 的 NH3 concentration at 425 °C 为 13.3 %，测试条件为 10 MPa; GHSV 10 000 h⁻¹; H₂:N₂ = 3:1; 425 °C。
助剂对 Ru/CeO₂ 催化剂的表面性质及氨合成性能的影响 | a109 | s6 | F+Ba-Ru/CeO₂ | performance | TOF at 400 °C | numeric | 8.7 | 10⁻² s⁻¹ | CO chemisorption + catalytic test | 10 MPa; GHSV 10 000 h⁻¹; H₂:N₂ = 3:1; 400 °C |  | table | direct | 表 3 | 表 3 显示 F+Ba-Ru/CeO₂ 的 TOF at 400 °C 为 8.7 10⁻² s⁻¹，测试条件为 10 MPa; GHSV 10 000 h⁻¹; H₂:N₂ = 3:1; 400 °C。
助剂对 Ru/CeO₂ 催化剂的表面性质及氨合成性能的影响 | a110 | s6 | F+Ba-Ru/CeO₂ | performance | TOF at 425 °C | numeric | 11.7 | 10⁻² s⁻¹ | CO chemisorption + catalytic test | 10 MPa; GHSV 10 000 h⁻¹; H₂:N₂ = 3:1; 425 °C |  | table | direct | 表 3 | 表 3 显示 F+Ba-Ru/CeO₂ 的 TOF at 425 °C 为 11.7 10⁻² s⁻¹，测试条件为 10 MPa; GHSV 10 000 h⁻¹; H₂:N₂ = 3:1; 425 °C。
助剂对 Ru/CeO₂ 催化剂的表面性质及氨合成性能的影响 | a111 | s7 | F+Cs-Ru/CeO₂ | characterization | Ru dispersion | numeric | 29.7 | % | CO chemisorption | 10 MPa; GHSV 10 000 h⁻¹; H₂:N₂ = 3:1 |  | table | direct | 表 3 | 表 3 显示 F+Cs-Ru/CeO₂ 的 Ru dispersion 为 29.7 %，测试条件为 10 MPa; GHSV 10 000 h⁻¹; H₂:N₂ = 3:1。
助剂对 Ru/CeO₂ 催化剂的表面性质及氨合成性能的影响 | a112 | s7 | F+Cs-Ru/CeO₂ | characterization | Ru surface area | numeric | 108 | m²·g⁻¹ | CO chemisorption | 10 MPa; GHSV 10 000 h⁻¹; H₂:N₂ = 3:1 |  | table | direct | 表 3 | 表 3 显示 F+Cs-Ru/CeO₂ 的 Ru surface area 为 108 m²·g⁻¹，测试条件为 10 MPa; GHSV 10 000 h⁻¹; H₂:N₂ = 3:1。
助剂对 Ru/CeO₂ 催化剂的表面性质及氨合成性能的影响 | a113 | s7 | F+Cs-Ru/CeO₂ | performance | NH3 concentration at 400 °C | numeric | 12.9 | % |  | 10 MPa; GHSV 10 000 h⁻¹; H₂:N₂ = 3:1; 400 °C |  | table | direct | 表 3 | 表 3 显示 F+Cs-Ru/CeO₂ 的 NH3 concentration at 400 °C 为 12.9 %，测试条件为 10 MPa; GHSV 10 000 h⁻¹; H₂:N₂ = 3:1; 400 °C。
助剂对 Ru/CeO₂ 催化剂的表面性质及氨合成性能的影响 | a114 | s7 | F+Cs-Ru/CeO₂ | performance | NH3 concentration at 425 °C | numeric | 16.2 | % |  | 10 MPa; GHSV 10 000 h⁻¹; H₂:N₂ = 3:1; 425 °C |  | table | direct | 表 3 | 表 3 显示 F+Cs-Ru/CeO₂ 的 NH3 concentration at 425 °C 为 16.2 %，测试条件为 10 MPa; GHSV 10 000 h⁻¹; H₂:N₂ = 3:1; 425 °C。
助剂对 Ru/CeO₂ 催化剂的表面性质及氨合成性能的影响 | a115 | s7 | F+Cs-Ru/CeO₂ | performance | TOF at 400 °C | numeric | 12.0 | 10⁻² s⁻¹ | CO chemisorption + catalytic test | 10 MPa; GHSV 10 000 h⁻¹; H₂:N₂ = 3:1; 400 °C |  | table | direct | 表 3 | 表 3 显示 F+Cs-Ru/CeO₂ 的 TOF at 400 °C 为 12.0 10⁻² s⁻¹，测试条件为 10 MPa; GHSV 10 000 h⁻¹; H₂:N₂ = 3:1; 400 °C。
助剂对 Ru/CeO₂ 催化剂的表面性质及氨合成性能的影响 | a116 | s7 | F+Cs-Ru/CeO₂ | performance | TOF at 425 °C | numeric | 14.7 | 10⁻² s⁻¹ | CO chemisorption + catalytic test | 10 MPa; GHSV 10 000 h⁻¹; H₂:N₂ = 3:1; 425 °C |  | table | direct | 表 3 | 表 3 显示 F+Cs-Ru/CeO₂ 的 TOF at 425 °C 为 14.7 10⁻² s⁻¹，测试条件为 10 MPa; GHSV 10 000 h⁻¹; H₂:N₂ = 3:1; 425 °C。
助剂对 Ru/CeO₂ 催化剂的表面性质及氨合成性能的影响 | a117 | s8 | Ba+Cs-Ru/CeO₂ | characterization | Ru dispersion | numeric | 29.9 | % | CO chemisorption | 10 MPa; GHSV 10 000 h⁻¹; H₂:N₂ = 3:1 |  | table | direct | 表 3 | 表 3 显示 Ba+Cs-Ru/CeO₂ 的 Ru dispersion 为 29.9 %，测试条件为 10 MPa; GHSV 10 000 h⁻¹; H₂:N₂ = 3:1。
助剂对 Ru/CeO₂ 催化剂的表面性质及氨合成性能的影响 | a118 | s8 | Ba+Cs-Ru/CeO₂ | characterization | Ru surface area | numeric | 109 | m²·g⁻¹ | CO chemisorption | 10 MPa; GHSV 10 000 h⁻¹; H₂:N₂ = 3:1 |  | table | direct | 表 3 | 表 3 显示 Ba+Cs-Ru/CeO₂ 的 Ru surface area 为 109 m²·g⁻¹，测试条件为 10 MPa; GHSV 10 000 h⁻¹; H₂:N₂ = 3:1。
助剂对 Ru/CeO₂ 催化剂的表面性质及氨合成性能的影响 | a119 | s8 | Ba+Cs-Ru/CeO₂ | performance | NH3 concentration at 400 °C | numeric | 13.3 | % |  | 10 MPa; GHSV 10 000 h⁻¹; H₂:N₂ = 3:1; 400 °C |  | table | direct | 表 3 | 表 3 显示 Ba+Cs-Ru/CeO₂ 的 NH3 concentration at 400 °C 为 13.3 %，测试条件为 10 MPa; GHSV 10 000 h⁻¹; H₂:N₂ = 3:1; 400 °C。
助剂对 Ru/CeO₂ 催化剂的表面性质及氨合成性能的影响 | a120 | s8 | Ba+Cs-Ru/CeO₂ | performance | NH3 concentration at 425 °C | numeric | 15.9 | % |  | 10 MPa; GHSV 10 000 h⁻¹; H₂:N₂ = 3:1; 425 °C |  | table | direct | 表 3 | 表 3 显示 Ba+Cs-Ru/CeO₂ 的 NH3 concentration at 425 °C 为 15.9 %，测试条件为 10 MPa; GHSV 10 000 h⁻¹; H₂:N₂ = 3:1; 425 °C。
助剂对 Ru/CeO₂ 催化剂的表面性质及氨合成性能的影响 | a121 | s8 | Ba+Cs-Ru/CeO₂ | performance | TOF at 400 °C | numeric | 12.3 | 10⁻² s⁻¹ | CO chemisorption + catalytic test | 10 MPa; GHSV 10 000 h⁻¹; H₂:N₂ = 3:1; 400 °C |  | table | direct | 表 3 | 表 3 显示 Ba+Cs-Ru/CeO₂ 的 TOF at 400 °C 为 12.3 10⁻² s⁻¹，测试条件为 10 MPa; GHSV 10 000 h⁻¹; H₂:N₂ = 3:1; 400 °C。
助剂对 Ru/CeO₂ 催化剂的表面性质及氨合成性能的影响 | a122 | s8 | Ba+Cs-Ru/CeO₂ | performance | TOF at 425 °C | numeric | 14.4 | 10⁻² s⁻¹ | CO chemisorption + catalytic test | 10 MPa; GHSV 10 000 h⁻¹; H₂:N₂ = 3:1; 425 °C |  | table | direct | 表 3 | 表 3 显示 Ba+Cs-Ru/CeO₂ 的 TOF at 425 °C 为 14.4 10⁻² s⁻¹，测试条件为 10 MPa; GHSV 10 000 h⁻¹; H₂:N₂ = 3:1; 425 °C。
助剂对 Ru/CeO₂ 催化剂的表面性质及氨合成性能的影响 | a123 | s9 | 0.5 wt% Cs-Ru/CeO₂ | performance | NH3 concentration | numeric | 9.9 | % |  | 400 °C; 10 MPa; GHSV 10 000 h⁻¹ | within Figure 1 promoter-content series | figure_body | direct | 图 1 | 图 1 给出 0.5 wt% Cs-Ru/CeO₂ 在 400 °C、10 MPa、10 000 h⁻¹ 下的出口氨体积分数为 9.9%。
助剂对 Ru/CeO₂ 催化剂的表面性质及氨合成性能的影响 | a124 | s10 | 1.0 wt% Cs-Ru/CeO₂ | performance | NH3 concentration | numeric | 10.0 | % |  | 400 °C; 10 MPa; GHSV 10 000 h⁻¹ | within Figure 1 promoter-content series | figure_body | direct | 图 1 | 图 1 给出 1.0 wt% Cs-Ru/CeO₂ 在 400 °C、10 MPa、10 000 h⁻¹ 下的出口氨体积分数为 10.0%。
助剂对 Ru/CeO₂ 催化剂的表面性质及氨合成性能的影响 | a125 | s11 | 1.5 wt% Cs-Ru/CeO₂ | performance | NH3 concentration | numeric | 10.2 | % |  | 400 °C; 10 MPa; GHSV 10 000 h⁻¹ | within Figure 1 promoter-content series | figure_body | direct | 图 1 | 图 1 给出 1.5 wt% Cs-Ru/CeO₂ 在 400 °C、10 MPa、10 000 h⁻¹ 下的出口氨体积分数为 10.2%。
助剂对 Ru/CeO₂ 催化剂的表面性质及氨合成性能的影响 | a126 | s12 | 2.0 wt% Cs-Ru/CeO₂ | performance | NH3 concentration | numeric | 10.1 | % |  | 400 °C; 10 MPa; GHSV 10 000 h⁻¹ | within Figure 1 promoter-content series | figure_body | direct | 图 1 | 图 1 给出 2.0 wt% Cs-Ru/CeO₂ 在 400 °C、10 MPa、10 000 h⁻¹ 下的出口氨体积分数为 10.1%。
助剂对 Ru/CeO₂ 催化剂的表面性质及氨合成性能的影响 | a127 | s13 | 2.5 wt% Cs-Ru/CeO₂ | performance | NH3 concentration | numeric | 10.0 | % |  | 400 °C; 10 MPa; GHSV 10 000 h⁻¹ | within Figure 1 promoter-content series | figure_body | direct | 图 1 | 图 1 给出 2.5 wt% Cs-Ru/CeO₂ 在 400 °C、10 MPa、10 000 h⁻¹ 下的出口氨体积分数为 10.0%。
助剂对 Ru/CeO₂ 催化剂的表面性质及氨合成性能的影响 | a128 | s14 | 0.5 wt% F-Ru/CeO₂ | performance | NH3 concentration | numeric | 7.8 | % |  | 400 °C; 10 MPa; GHSV 10 000 h⁻¹ | within Figure 1 promoter-content series | figure_body | direct | 图 1 | 图 1 给出 0.5 wt% F-Ru/CeO₂ 在 400 °C、10 MPa、10 000 h⁻¹ 下的出口氨体积分数为 7.8%。
助剂对 Ru/CeO₂ 催化剂的表面性质及氨合成性能的影响 | a129 | s15 | 1.0 wt% F-Ru/CeO₂ | performance | NH3 concentration | numeric | 8.1 | % |  | 400 °C; 10 MPa; GHSV 10 000 h⁻¹ | within Figure 1 promoter-content series | figure_body | direct | 图 1 | 图 1 给出 1.0 wt% F-Ru/CeO₂ 在 400 °C、10 MPa、10 000 h⁻¹ 下的出口氨体积分数为 8.1%。
助剂对 Ru/CeO₂ 催化剂的表面性质及氨合成性能的影响 | a130 | s16 | 2.0 wt% F-Ru/CeO₂ | performance | NH3 concentration | numeric | 8.2 | % |  | 400 °C; 10 MPa; GHSV 10 000 h⁻¹ | within Figure 1 promoter-content series | figure_body | direct | 图 1 | 图 1 给出 2.0 wt% F-Ru/CeO₂ 在 400 °C、10 MPa、10 000 h⁻¹ 下的出口氨体积分数为 8.2%。
助剂对 Ru/CeO₂ 催化剂的表面性质及氨合成性能的影响 | a131 | s17 | 2.5 wt% F-Ru/CeO₂ | performance | NH3 concentration | numeric | 7.9 | % |  | 400 °C; 10 MPa; GHSV 10 000 h⁻¹ | within Figure 1 promoter-content series | figure_body | direct | 图 1 | 图 1 给出 2.5 wt% F-Ru/CeO₂ 在 400 °C、10 MPa、10 000 h⁻¹ 下的出口氨体积分数为 7.9%。
助剂对 Ru/CeO₂ 催化剂的表面性质及氨合成性能的影响 | a132 | s18 | 3.0 wt% F-Ru/CeO₂ | performance | NH3 concentration | numeric | 7.7 | % |  | 400 °C; 10 MPa; GHSV 10 000 h⁻¹ | within Figure 1 promoter-content series | figure_body | direct | 图 1 | 图 1 给出 3.0 wt% F-Ru/CeO₂ 在 400 °C、10 MPa、10 000 h⁻¹ 下的出口氨体积分数为 7.7%。
助剂对 Ru/CeO₂ 催化剂的表面性质及氨合成性能的影响 | a133 | s19 | 0.5 wt% Ba-Ru/CeO₂ | performance | NH3 concentration | numeric | 7.1 | % |  | 400 °C; 10 MPa; GHSV 10 000 h⁻¹ | within Figure 1 promoter-content series | figure_body | direct | 图 1 | 图 1 给出 0.5 wt% Ba-Ru/CeO₂ 在 400 °C、10 MPa、10 000 h⁻¹ 下的出口氨体积分数为 7.1%。
助剂对 Ru/CeO₂ 催化剂的表面性质及氨合成性能的影响 | a134 | s20 | 1.0 wt% Ba-Ru/CeO₂ | performance | NH3 concentration | numeric | 7.3 | % |  | 400 °C; 10 MPa; GHSV 10 000 h⁻¹ | within Figure 1 promoter-content series | figure_body | direct | 图 1 | 图 1 给出 1.0 wt% Ba-Ru/CeO₂ 在 400 °C、10 MPa、10 000 h⁻¹ 下的出口氨体积分数为 7.3%。
助剂对 Ru/CeO₂ 催化剂的表面性质及氨合成性能的影响 | a135 | s21 | 1.5 wt% Ba-Ru/CeO₂ | performance | NH3 concentration | numeric | 8.2 | % |  | 400 °C; 10 MPa; GHSV 10 000 h⁻¹ | within Figure 1 promoter-content series | figure_body | direct | 图 1 | 图 1 给出 1.5 wt% Ba-Ru/CeO₂ 在 400 °C、10 MPa、10 000 h⁻¹ 下的出口氨体积分数为 8.2%。
助剂对 Ru/CeO₂ 催化剂的表面性质及氨合成性能的影响 | a136 | s22 | 2.5 wt% Ba-Ru/CeO₂ | performance | NH3 concentration | numeric | 8.3 | % |  | 400 °C; 10 MPa; GHSV 10 000 h⁻¹ | within Figure 1 promoter-content series | figure_body | direct | 图 1 | 图 1 给出 2.5 wt% Ba-Ru/CeO₂ 在 400 °C、10 MPa、10 000 h⁻¹ 下的出口氨体积分数为 8.3%。
助剂对 Ru/CeO₂ 催化剂的表面性质及氨合成性能的影响 | a137 | s23 | 3.0 wt% Ba-Ru/CeO₂ | performance | NH3 concentration | numeric | 8.2 | % |  | 400 °C; 10 MPa; GHSV 10 000 h⁻¹ | within Figure 1 promoter-content series | figure_body | direct | 图 1 | 图 1 给出 3.0 wt% Ba-Ru/CeO₂ 在 400 °C、10 MPa、10 000 h⁻¹ 下的出口氨体积分数为 8.2%。
助剂对 Ru/CeO₂ 催化剂的表面性质及氨合成性能的影响 | a138 | s3 ¦ s14 ¦ s15 ¦ s16 ¦ s17 ¦ s18 | F-Ru/CeO₂ ¦ 0.5 wt% F-Ru/CeO₂ ¦ 1.0 wt% F-Ru/CeO₂ ¦ 2.0 wt% F-Ru/CeO₂ ¦ 2.5 wt% F-Ru/CeO₂ ¦ 3.0 wt% F-Ru/CeO₂ | comparison | optimal F content | numeric | 1.5 | wt% |  | 400 °C; 10 MPa; GHSV 10 000 h⁻¹ | within F content series | mixed | comparison_based | 图 1 + 正文 2.1 | 2.1 节与图 1 表明，F 含量为 1.5% 时 KF 助剂样品出口氨体积分数最高。
助剂对 Ru/CeO₂ 催化剂的表面性质及氨合成性能的影响 | a139 | s4 ¦ s19 ¦ s20 ¦ s21 ¦ s22 ¦ s23 | Ba-Ru/CeO₂ ¦ 0.5 wt% Ba-Ru/CeO₂ ¦ 1.0 wt% Ba-Ru/CeO₂ ¦ 1.5 wt% Ba-Ru/CeO₂ ¦ 2.5 wt% Ba-Ru/CeO₂ ¦ 3.0 wt% Ba-Ru/CeO₂ | comparison | optimal Ba content | numeric | 2 | wt% |  | 400 °C; 10 MPa; GHSV 10 000 h⁻¹ | within Ba content series | mixed | comparison_based | 图 1 + 正文 2.1 | 2.1 节与图 1 表明，Ba 含量为 2.0% 时 Ba 助剂样品出口氨体积分数最高。
助剂对 Ru/CeO₂ 催化剂的表面性质及氨合成性能的影响 | a140 | s5 ¦ s9 ¦ s10 ¦ s11 ¦ s12 ¦ s13 | Cs-Ru/CeO₂ ¦ 0.5 wt% Cs-Ru/CeO₂ ¦ 1.0 wt% Cs-Ru/CeO₂ ¦ 1.5 wt% Cs-Ru/CeO₂ ¦ 2.0 wt% Cs-Ru/CeO₂ ¦ 2.5 wt% Cs-Ru/CeO₂ | comparison | optimal Cs content | numeric | 3 | wt% |  | 400 °C; 10 MPa; GHSV 10 000 h⁻¹ | within Cs content series | mixed | comparison_based | 图 1 + 正文 2.1 | 2.1 节与图 1 表明，Cs 最佳含量为 3%，出口氨体积分数达到 10.5%。
助剂对 Ru/CeO₂ 催化剂的表面性质及氨合成性能的影响 | a141 | s2 ¦ s3 ¦ s4 ¦ s5 | K-Ru/CeO₂ ¦ F-Ru/CeO₂ ¦ Ba-Ru/CeO₂ ¦ Cs-Ru/CeO₂ | comparison | single-promoter effectiveness ranking | ranking | CsNO₃ > KF > Ba(NO₃)₂ = KNO₃ |  |  | 400 °C TOF comparison among single promoters | among single promoters | text | direct | 2.5 + 3 结论 | 3 节结论与 2.5 节表明，四种单助剂对 Ru/CeO₂ 催化剂的电子促进作用大小顺序为 CsNO₃ > KF > Ba(NO₃)₂ = KNO₃。
助剂对 Ru/CeO₂ 催化剂的表面性质及氨合成性能的影响 | a142 | s6 ¦ s7 ¦ s8 | F+Ba-Ru/CeO₂ ¦ F+Cs-Ru/CeO₂ ¦ Ba+Cs-Ru/CeO₂ | comparison | double-promoter effectiveness ranking | ranking | Ba+Cs > F+Cs > F+Ba |  |  | 400 °C TOF / NH₃ comparison among double promoters | among double promoters | text | direct | 2.5 + 3 结论 | 2.5 节与 3 节结论写明，双助剂促进作用最大的是 Ba+Cs，F+Cs 次之，最小为 F+Ba。
助剂对 Ru/CeO₂ 催化剂的表面性质及氨合成性能的影响 | a143 | s5 | Cs-Ru/CeO₂ | comparison | best single-promoted catalyst | categorical | Cs-Ru/CeO₂ |  |  | 425 °C; 10 MPa; GHSV 10 000 h⁻¹ | among single promoters | text | direct | 摘要 + 正文 2.2 | 摘要与 2.2 节写明，四种单助剂中以 CsNO₃ 前驱体为助剂的促进效果最好。
助剂对 Ru/CeO₂ 催化剂的表面性质及氨合成性能的影响 | a144 | s8 | Ba+Cs-Ru/CeO₂ | comparison | best double-promoted catalyst | categorical | Ba+Cs-Ru/CeO₂ |  |  | 400 °C; 10 MPa; GHSV 10 000 h⁻¹ | among double promoters | text | direct | 摘要 + 正文 2.2 | 摘要与 2.2 节写明，双助剂中 Ba+Cs 的促进效果最明显，在 400 °C、10 MPa、10 000 h⁻¹ 下出口氨浓度达到 13.3%。
助剂对 Ru/CeO₂ 催化剂的表面性质及氨合成性能的影响 | a145 | s1 ¦ s2 ¦ s3 ¦ s4 ¦ s5 ¦ s6 ¦ s7 ¦ s8 | Ru/CeO₂ ¦ K-Ru/CeO₂ ¦ F-Ru/CeO₂ ¦ Ba-Ru/CeO₂ ¦ Cs-Ru/CeO₂ ¦ F+Ba-Ru/CeO₂ ¦ F+Cs-Ru/CeO₂ ¦ Ba+Cs-Ru/CeO₂ | mechanism | dominant catalytic factor | text_conclusion | electronic effect rather than structural factors |  |  |  |  | text | direct | 摘要 + 正文 2.4 + 正文 2.5 + 3 结论 | 摘要、2.4、2.5 和 3 节均表明，结构因素不是影响 Ru/CeO₂ 催化剂氨合成活性的主要因素，电子效应才是主要因素。
助剂对 Ru/CeO₂ 催化剂的表面性质及氨合成性能的影响 | a146 | s1 ¦ s2 ¦ s3 ¦ s4 ¦ s5 ¦ s6 ¦ s7 ¦ s8 | Ru/CeO₂ ¦ K-Ru/CeO₂ ¦ F-Ru/CeO₂ ¦ Ba-Ru/CeO₂ ¦ Cs-Ru/CeO₂ ¦ F+Ba-Ru/CeO₂ ¦ F+Cs-Ru/CeO₂ ¦ Ba+Cs-Ru/CeO₂ | characterization | effect of promoters on Ru dispersion | text_conclusion | Ru dispersion decreases after promoter addition |  | CO chemisorption |  | vs Ru/CeO₂ | text | direct | 正文 2.5 + 表 3 | 2.5 节写明，添加助剂后各催化剂 Ru 分散度都有所降低；双助剂催化剂的 Ru 分散度都比单助剂催化剂更低。
助剂对 Ru/CeO₂ 催化剂的表面性质及氨合成性能的影响 | a147 | s1 ¦ s2 ¦ s3 ¦ s4 ¦ s5 ¦ s6 ¦ s7 ¦ s8 | Ru/CeO₂ ¦ K-Ru/CeO₂ ¦ F-Ru/CeO₂ ¦ Ba-Ru/CeO₂ ¦ Cs-Ru/CeO₂ ¦ F+Ba-Ru/CeO₂ ¦ F+Cs-Ru/CeO₂ ¦ Ba+Cs-Ru/CeO₂ | characterization | effect of promoters on surface area | text_conclusion | BET surface area decreases after promoter loading |  | N₂ physisorption / BET |  | vs Ru/CeO₂ | text | direct | 正文 2.4 + 表 2 | 2.4 节写明，负载助剂之后各催化剂的比表面积都有所下降。
助剂对 Ru/CeO₂ 催化剂的表面性质及氨合成性能的影响 | a148 | s3 | F-Ru/CeO₂ | mechanism | F promoter role | text_conclusion | F can promote Ru/CeO₂ ammonia synthesis and does not poison the catalyst |  |  |  | vs KNO₃-promoted sample | text | direct | 正文 2.2 | 2.2 节写明，以 KF 为助剂的钌催化剂活性比 KNO₃ 为助剂的活性高，说明电负性比 Cl 高的 F 不会使 Ru/CeO₂ 催化剂中毒。

## ReviewFlags
paper_title | flag_id | related_sample_refs | related_sample_names | issue_type | issue | evidence_anchor | evidence_text | review_status | review_comment | corrected_record
助剂对 Ru/CeO₂ 催化剂的表面性质及氨合成性能的影响 | r1 | s1 ¦ s2 ¦ s3 ¦ s4 ¦ s5 | Ru/CeO₂ ¦ K-Ru/CeO₂ ¦ F-Ru/CeO₂ ¦ Ba-Ru/CeO₂ ¦ Cs-Ru/CeO₂ | text_figure_conflict | 图 2 的结构化表格数值与正文 2.2、表 3 的 425 °C 氨浓度不完全一致，尤其 K-Ru/CeO₂ 与 Ba-Ru/CeO₂ 的数值差异较明显，应以原始图或 PDF 复核。 | 图 2 + 表 3 + 正文 2.2 | 图 2 表格给出 KNO₃ 12.9%、Ba(NO₃)₂ 14.0%；而表 3 在 425 °C 下给出 K-Ru/CeO₂ 13.7%、Ba-Ru/CeO₂ 13.6%，正文 2.2 对未加助剂样品写为 12.6%。
助剂对 Ru/CeO₂ 催化剂的表面性质及氨合成性能的影响 | r2 | s6 ¦ s7 ¦ s8 | F+Ba-Ru/CeO₂ ¦ F+Cs-Ru/CeO₂ ¦ Ba+Cs-Ru/CeO₂ | text_figure_conflict | 图 3 结构化表格与正文 2.2、表 3 的双助剂 400 °C 氨浓度存在 0.1 个百分点级别差异，疑似四舍五入或 OCR 误差。 | 图 3 + 表 3 + 正文 2.2 | 图 3 表格给出 F+Cs-Ru/CeO₂ 12.8%、Ba+Cs-Ru/CeO₂ 13.2%；正文 2.2 和表 3 分别给出 12.9% 与 13.3%。
助剂对 Ru/CeO₂ 催化剂的表面性质及氨合成性能的影响 | r3 | s1 ¦ s2 ¦ s3 ¦ s4 ¦ s5 ¦ s6 ¦ s7 ¦ s8 | Ru/CeO₂ ¦ K-Ru/CeO₂ ¦ F-Ru/CeO₂ ¦ Ba-Ru/CeO₂ ¦ Cs-Ru/CeO₂ ¦ F+Ba-Ru/CeO₂ ¦ F+Cs-Ru/CeO₂ ¦ Ba+Cs-Ru/CeO₂ | ocr_suspected_error | 表 2 中晶格常数写为 0.054 13、0.054 19 等，存在明显空格与格式异常，且脚注公式疑似 OCR 错误，不宜作为确定数值断言直接使用。 | 表 2 | 表 2 的 lattice constant 一列出现“0.054 13”“0.054 19”等格式，脚注写为“α = √2 sin(ωt + φ) (λ / sinθ)”，与常见晶格常数计算公式不符。
助剂对 Ru/CeO₂ 催化剂的表面性质及氨合成性能的影响 | r4 |  |  | table_alignment_unclear | 图 6 的结构化表格列头与图例符号重复且绑定关系不清，无法稳定恢复每条孔径分布曲线对应的具体样品，不建议据此生成正式数值断言。 | 图 6 | 图 6 表格列头连续出现多组 ■、▲、♦、○、△，而图例仅给出少量符号与样品的对应关系，结构化 markdown 中难以重建完整映射。
助剂对 Ru/CeO₂ 催化剂的表面性质及氨合成性能的影响 | r5 | s1 ¦ s2 ¦ s3 ¦ s4 ¦ s5 ¦ s6 ¦ s7 ¦ s8 | Ru/CeO₂ ¦ K-Ru/CeO₂ ¦ F-Ru/CeO₂ ¦ Ba-Ru/CeO₂ ¦ Cs-Ru/CeO₂ ¦ F+Ba-Ru/CeO₂ ¦ F+Cs-Ru/CeO₂ ¦ Ba+Cs-Ru/CeO₂ | ocr_suspected_error | 正文存在多处“钉分散度”“单ia synthesis”等 OCR 噪声，抽取时已尽量只使用可由表格和上下文稳定确认的信息。 | 摘要 + 正文 2.4 + 正文 2.5 | 正文 2.4、2.5 多处将“Ru 分散度”识别为“钉分散度”，英文关键词中还出现“monia synthesis”等明显缺字现象。

## FigureAssertions
paper_title | figure_assertion_id | figure_id | sample_refs | sample_names | figure_type | visual_information | conclusion | evidence_anchor | evidence_text | review_status | review_comment | corrected_record
助剂对 Ru/CeO₂ 催化剂的表面性质及氨合成性能的影响 | f1 | 图 1 | s3 ¦ s4 ¦ s5 ¦ s9 ¦ s10 ¦ s11 ¦ s12 ¦ s13 ¦ s14 ¦ s15 ¦ s16 ¦ s17 ¦ s18 ¦ s19 ¦ s20 ¦ s21 ¦ s22 ¦ s23 | F-Ru/CeO₂ ¦ Ba-Ru/CeO₂ ¦ Cs-Ru/CeO₂ ¦ 0.5 wt% Cs-Ru/CeO₂ ¦ 1.0 wt% Cs-Ru/CeO₂ ¦ 1.5 wt% Cs-Ru/CeO₂ ¦ 2.0 wt% Cs-Ru/CeO₂ ¦ 2.5 wt% Cs-Ru/CeO₂ ¦ 0.5 wt% F-Ru/CeO₂ ¦ 1.0 wt% F-Ru/CeO₂ ¦ 2.0 wt% F-Ru/CeO₂ ¦ 2.5 wt% F-Ru/CeO₂ ¦ 3.0 wt% F-Ru/CeO₂ ¦ 0.5 wt% Ba-Ru/CeO₂ ¦ 1.0 wt% Ba-Ru/CeO₂ ¦ 1.5 wt% Ba-Ru/CeO₂ ¦ 2.5 wt% Ba-Ru/CeO₂ ¦ 3.0 wt% Ba-Ru/CeO₂ | performance_curve | 图 1 展示 Cs、F、Ba 三类助剂含量变化与出口氨体积分数的关系，测试条件为 400 °C、10 MPa、10 000 h⁻¹。 | Cs、F、Ba 的最佳含量分别为 3 wt%、1.5 wt%、2 wt%，且 Cs 系列整体活性最高。 | 图 1 + 正文 2.1 | 图 1 表和正文 2.1 同时给出三条含量序列，Cs 在 3.0% 时达到 10.5%，F 在 1.5% 时达到 8.4%，Ba 在 2.0% 时达到 8.4%。
助剂对 Ru/CeO₂ 催化剂的表面性质及氨合成性能的影响 | f2 | 图 3 | s1 ¦ s6 ¦ s7 ¦ s8 | Ru/CeO₂ ¦ F+Ba-Ru/CeO₂ ¦ F+Cs-Ru/CeO₂ ¦ Ba+Cs-Ru/CeO₂ | performance_comparison | 图 3 比较了未加助剂样品与三种双助剂样品的出口氨体积分数。 | 在 400 °C 下，Ba+Cs-Ru/CeO₂ 的氨浓度最高，F+Cs 次之，F+Ba 最低，三者均高于 Ru/CeO₂。 | 图 3 | 图 3 的表格数据为 Ru/CeO₂ 7.6%，F+Ba-Ru/CeO₂ 9.6%，F+Cs-Ru/CeO₂ 12.8%，Ba+Cs-Ru/CeO₂ 13.2%。
助剂对 Ru/CeO₂ 催化剂的表面性质及氨合成性能的影响 | f3 | 图 4 + 图 5 | s1 ¦ s2 ¦ s3 ¦ s4 ¦ s5 ¦ s6 ¦ s7 ¦ s8 | Ru/CeO₂ ¦ K-Ru/CeO₂ ¦ F-Ru/CeO₂ ¦ Ba-Ru/CeO₂ ¦ Cs-Ru/CeO₂ ¦ F+Ba-Ru/CeO₂ ¦ F+Cs-Ru/CeO₂ ¦ Ba+Cs-Ru/CeO₂ | xrd_pattern | 图 4 和图 5 为单助剂与双助剂样品的 XRD 谱图。 | 图谱未显示助剂组分的独立衍射峰，作者据此认为助剂粒子较小，不足以被检测到。 | 图 4 + 图 5 + 正文 2.3 | 2.3 节写明，图 4 中各催化剂均表现出 CeO₂ 萤石结构且无其他衍射峰；图 5 中双助剂样品也没有出现助剂成分的衍射峰。