## NodeSummary
paper_title | node_type | count | sample_values
助剂对 Ru/CeO₂ 催化剂的表面性质及氨合成性能的影响 | BET | 1 | BET
助剂对 Ru/CeO₂ 催化剂的表面性质及氨合成性能的影响 | XRD | 1 | XRD
助剂对 Ru/CeO₂ 催化剂的表面性质及氨合成性能的影响 | 催化剂 | 8 | Ru/CeO₂ ¦ K-Ru/CeO₂ ¦ F-Ru/CeO₂
助剂对 Ru/CeO₂ 催化剂的表面性质及氨合成性能的影响 | 催化性能 | 8 | Ru/CeO₂ 催化性能（425 °C） ¦ K-Ru/CeO₂ 催化性能（425 °C） ¦ F-Ru/CeO₂ 催化性能（425 °C）
助剂对 Ru/CeO₂ 催化剂的表面性质及氨合成性能的影响 | 制备方式 | 1 | 氧化还原共沉淀法
助剂对 Ru/CeO₂ 催化剂的表面性质及氨合成性能的影响 | 助剂 | 4 | K ¦ F ¦ Ba¦ Cs
助剂对 Ru/CeO₂ 催化剂的表面性质及氨合成性能的影响 | 助剂含量 | 4 | 1.5 % K ¦ 1.5 % F ¦ 2.0 % Ba
助剂对 Ru/CeO₂ 催化剂的表面性质及氨合成性能的影响 | 压力 | 1 | 10 MPa
助剂对 Ru/CeO₂ 催化剂的表面性质及氨合成性能的影响 | 反应机理 | 1 | 电子效应为主要因素
助剂对 Ru/CeO₂ 催化剂的表面性质及氨合成性能的影响 | 反应条件 | 1 | 425 °C, 10 MPa, 10000 h⁻¹, H₂:N₂ = 3:1
助剂对 Ru/CeO₂ 催化剂的表面性质及氨合成性能的影响 | 文档 | 0
助剂对 Ru/CeO₂ 催化剂的表面性质及氨合成性能的影响 | 晶相结构 | 1 | CeO₂ 萤石结构
助剂对 Ru/CeO₂ 催化剂的表面性质及氨合成性能的影响 | 氢氮比 | 1 | H₂:N₂ = 3:1
助剂对 Ru/CeO₂ 催化剂的表面性质及氨合成性能的影响 | 氨合成活性 | 8 | 12.6 % ¦ 13.7 % ¦ 14.0 %
助剂对 Ru/CeO₂ 催化剂的表面性质及氨合成性能的影响 | 活性组分 | 1 | Ru
助剂对 Ru/CeO₂ 催化剂的表面性质及氨合成性能的影响 | 温度 | 1 | 425 °C
助剂对 Ru/CeO₂ 催化剂的表面性质及氨合成性能的影响 | 空速 | 1 | 10000 h⁻¹
助剂对 Ru/CeO₂ 催化剂的表面性质及氨合成性能的影响 | 表征方法 | 1 | 表征方法1
图片信息几乎没有提取
Note on D2: 10156: 准确来说是通过这个方法我们想得到比表面积，孔径分布，元素分布的信息 可以改一下
Note on D4: 10156: 单助剂/多助剂催化剂存在遗漏
Note on D5: 10156: 图表有单助剂催化性能，未进行提取
Note on D6: 10156: 制备方法为共沉淀+浸渍一起使用
Note on D7: 10156: 元素有遗漏
Note on D8: 10156: 同上 助剂含量有多种不止如下
Note on D10: 10156: 反应机理一般为解离/缔合两种

## NodeReview
paper_title | node_id | node_type | display_name | original_name | value | unit | evidence_text | review_status | review_comment | corrected_value
助剂对 Ru/CeO₂ 催化剂的表面性质及氨合成性能的影响 | n23 | BET | BET | BET |  |  | N2 物理吸附用于测定催化剂比表面积、比孔容积和孔径分布，催化剂比表面积采用 BET 方程计算求得。
助剂对 Ru/CeO₂ 催化剂的表面性质及氨合成性能的影响 | n22 | XRD | XRD | XRD |  |  | X 射线衍射(XRD)测试在荷兰 PANalytical Xpert Pro 型衍射仪上进行，用于考察催化剂晶相结构。
助剂对 Ru/CeO₂ 催化剂的表面性质及氨合成性能的影响 | n9 | 催化剂 | Ba+Cs-Ru/CeO₂ | Ba+Cs-Ru/CeO2 |  |  | 表 1 和表 3 中列出了 Ba+Cs-Ru/CeO2 样品。
助剂对 Ru/CeO₂ 催化剂的表面性质及氨合成性能的影响 | n5 | 催化剂 | Ba-Ru/CeO₂ | Ba-Ru/CeO2 |  |  | 表 1 和表 3 中列出了 Ba-Ru/CeO2 样品。
助剂对 Ru/CeO₂ 催化剂的表面性质及氨合成性能的影响 | n6 | 催化剂 | Cs-Ru/CeO₂ | Cs-Ru/CeO2 |  |  | 表 1 和表 3 中列出了 Cs-Ru/CeO2 样品。
助剂对 Ru/CeO₂ 催化剂的表面性质及氨合成性能的影响 | n7 | 催化剂 | F+Ba-Ru/CeO₂ | F+Ba-Ru/CeO2 |  |  | 表 1 和表 3 中列出了 F+Ba-Ru/CeO2 样品。
助剂对 Ru/CeO₂ 催化剂的表面性质及氨合成性能的影响 | n8 | 催化剂 | F+Cs-Ru/CeO₂ | F+Cs-Ru/CeO2 |  |  | 表 1 和表 3 中列出了 F+Cs-Ru/CeO2 样品。
助剂对 Ru/CeO₂ 催化剂的表面性质及氨合成性能的影响 | n4 | 催化剂 | F-Ru/CeO₂ | F-Ru/CeO2 |  |  | 表 1 和表 3 中列出了 F-Ru/CeO2 样品。
助剂对 Ru/CeO₂ 催化剂的表面性质及氨合成性能的影响 | n3 | 催化剂 | K-Ru/CeO₂ | K-Ru/CeO2 |  |  | 表 1 和表 3 中列出了 K-Ru/CeO2 样品。
助剂对 Ru/CeO₂ 催化剂的表面性质及氨合成性能的影响 | n2 | 催化剂 | Ru/CeO₂ | Ru/CeO2 |  |  | 表 1 和表 3 中列出了 Ru/CeO2 样品。
助剂对 Ru/CeO₂ 催化剂的表面性质及氨合成性能的影响 | n43 | 催化性能 | Ba+Cs-Ru/CeO₂ 催化性能（425 °C） | Ba+Cs-Ru/CeO2 at 425 ℃ |  |  | 表 3 中，Ba+Cs-Ru/CeO2 的 Ammonia concentration 在 425 ℃ 为 15.9 %。
助剂对 Ru/CeO₂ 催化剂的表面性质及氨合成性能的影响 | n35 | 催化性能 | Ba-Ru/CeO₂ 催化性能（425 °C） | Ba-Ru/CeO2 at 425 ℃ |  |  | 表 3 中，Ba-Ru/CeO2 的 Ammonia concentration 在 425 ℃ 为 13.6 %。
助剂对 Ru/CeO₂ 催化剂的表面性质及氨合成性能的影响 | n37 | 催化性能 | Cs-Ru/CeO₂ 催化性能（425 °C） | Cs-Ru/CeO2 at 425 ℃ |  |  | 表 3 中，Cs-Ru/CeO2 的 Ammonia concentration 在 425 ℃ 为 16.0 %。
助剂对 Ru/CeO₂ 催化剂的表面性质及氨合成性能的影响 | n39 | 催化性能 | F+Ba-Ru/CeO₂ 催化性能（425 °C） | F+Ba-Ru/CeO2 at 425 ℃ |  |  | 表 3 中，F+Ba-Ru/CeO2 的 Ammonia concentration 在 425 ℃ 为 13.3 %。
助剂对 Ru/CeO₂ 催化剂的表面性质及氨合成性能的影响 | n41 | 催化性能 | F+Cs-Ru/CeO₂ 催化性能（425 °C） | F+Cs-Ru/CeO2 at 425 ℃ |  |  | 表 3 中，F+Cs-Ru/CeO2 的 Ammonia concentration 在 425 ℃ 为 16.2 %。
助剂对 Ru/CeO₂ 催化剂的表面性质及氨合成性能的影响 | n33 | 催化性能 | F-Ru/CeO₂ 催化性能（425 °C） | F-Ru/CeO2 at 425 ℃ |  |  | 表 3 中，F-Ru/CeO2 的 Ammonia concentration 在 425 ℃ 为 14.0 %。
助剂对 Ru/CeO₂ 催化剂的表面性质及氨合成性能的影响 | n31 | 催化性能 | K-Ru/CeO₂ 催化性能（425 °C） | K-Ru/CeO2 at 425 ℃ |  |  | 表 3 中，K-Ru/CeO2 的 Ammonia concentration 在 425 ℃ 为 13.7 %。
助剂对 Ru/CeO₂ 催化剂的表面性质及氨合成性能的影响 | n29 | 催化性能 | Ru/CeO₂ 催化性能（425 °C） | Ru/CeO2 at 425 ℃ |  |  | 表 3 中，Ru/CeO2 的 Ammonia concentration 在 425 ℃ 为 12.6 %。
助剂对 Ru/CeO₂ 催化剂的表面性质及氨合成性能的影响 | n19 | 制备方式 | 氧化还原共沉淀法 | 氧化还原共沉淀法 |  |  | 以 CeO2 为载体采用氧化还原共沉淀法制备了一系列无氯负载型钌催化剂。
助剂对 Ru/CeO₂ 催化剂的表面性质及氨合成性能的影响 | n13 | 助剂 | Ba | Ba |  |  | 表 3 中，Ba-Ru/CeO2 的 Promoter content 为 2.0(Ba)；F+Ba-Ru/CeO2 和 Ba+Cs-Ru/CeO2 也含有 Ba。
助剂对 Ru/CeO₂ 催化剂的表面性质及氨合成性能的影响 | n14 | 助剂 | Cs | Cs |  |  | 表 3 中，Cs-Ru/CeO2 的 Promoter content 为 3(Cs)；F+Cs-Ru/CeO2 和 Ba+Cs-Ru/CeO2 也含有 Cs。
助剂对 Ru/CeO₂ 催化剂的表面性质及氨合成性能的影响 | n12 | 助剂 | F | F |  |  | 表 3 中，F-Ru/CeO2 的 Promoter content 为 1.5(F)；F+Ba-Ru/CeO2 和 F+Cs-Ru/CeO2 也含有 1.5(F)。
助剂对 Ru/CeO₂ 催化剂的表面性质及氨合成性能的影响 | n11 | 助剂 | K | K |  |  | 表 3 中，K-Ru/CeO2 的 Promoter content 为 1.5(K)。
助剂对 Ru/CeO₂ 催化剂的表面性质及氨合成性能的影响 | n16 | 助剂含量 | 1.5 % F | 1.5(F) | 1.5 | % | 表 3 中，F-Ru/CeO2 的 Promoter content 为 1.5(F)；F+Ba-Ru/CeO2 和 F+Cs-Ru/CeO2 也为 1.5(F)。
助剂对 Ru/CeO₂ 催化剂的表面性质及氨合成性能的影响 | n15 | 助剂含量 | 1.5 % K | 1.5(K) | 1.5 | % | 表 3 中，K-Ru/CeO2 的 Promoter content 为 1.5(K)。
助剂对 Ru/CeO₂ 催化剂的表面性质及氨合成性能的影响 | n17 | 助剂含量 | 2.0 % Ba | 2(Ba) | 2.0 | % | 表 3 中，Ba-Ru/CeO2 的 Promoter content 为 2.0(Ba)；F+Ba-Ru/CeO2 和 Ba+Cs-Ru/CeO2 也含有 2(Ba)。
助剂对 Ru/CeO₂ 催化剂的表面性质及氨合成性能的影响 | n18 | 助剂含量 | 3.0 % Cs | 3(Cs) | 3.0 | % | 表 3 中，Cs-Ru/CeO2 的 Promoter content 为 3(Cs)；F+Cs-Ru/CeO2 和 Ba+Cs-Ru/CeO2 也含有 3(Cs)。
助剂对 Ru/CeO₂ 催化剂的表面性质及氨合成性能的影响 | n26 | 压力 | 10 MPa | 10 MPa | 10 | MPa | 表 3 的 reaction conditions 标明压力为 10 MPa。
助剂对 Ru/CeO₂ 催化剂的表面性质及氨合成性能的影响 | n45 | 反应机理 | 电子效应为主要因素 | 电子效应才是影响催化剂氨合成活性的主要因素 |  |  | 结果表明，结构因素并不是影响 Ru/CeO2 催化剂氨合成活性的主要因素，而电子效应才是影响 Ru/CeO2 催化剂氨合成活性的主要因素。
助剂对 Ru/CeO₂ 催化剂的表面性质及氨合成性能的影响 | n24 | 反应条件 | 425 °C, 10 MPa, 10000 h⁻¹, H₂:N₂ = 3:1 | 425 ℃ 10 MPa 10 000 h－1 v(N2):v(H2)=3:1 |  |  | 表 3 给出了 425 ℃ 下的 Ammonia concentration；reaction conditions: 10 MPa 10 000 h－1 v(N2):v(H2)=3:1。
助剂对 Ru/CeO₂ 催化剂的表面性质及氨合成性能的影响 | n1 | 文档 |  |  |  |  | 题名为“助剂对 Ru/CeO2 催化剂的表面性质及氨合成性能的影响”，发表于 2012 年《燃料化学学报》。
助剂对 Ru/CeO₂ 催化剂的表面性质及氨合成性能的影响 | n20 | 晶相结构 | CeO₂ 萤石结构 | 二氧化铈萤石结构 |  |  | 从图 4 可以看出，各催化剂均表现出二氧化铈萤石结构，没有出现其他的衍射峰。
助剂对 Ru/CeO₂ 催化剂的表面性质及氨合成性能的影响 | n28 | 氢氮比 | H₂:N₂ = 3:1 | v(N2):v(H2)=3:1 | 3:1 |  | 表 3 的 reaction conditions 写明 v(N2):v(H2)=3:1。
助剂对 Ru/CeO₂ 催化剂的表面性质及氨合成性能的影响 | n30 | 氨合成活性 | 12.6 % | 12.6 | 12.6 | % | 表 3 中，Ru/CeO2 的 Ammonia concentration 在 425 ℃ 为 12.6 %。
助剂对 Ru/CeO₂ 催化剂的表面性质及氨合成性能的影响 | n40 | 氨合成活性 | 13.3 % | 13.3 | 13.3 | % | 表 3 中，F+Ba-Ru/CeO2 的 Ammonia concentration 在 425 ℃ 为 13.3 %。
助剂对 Ru/CeO₂ 催化剂的表面性质及氨合成性能的影响 | n36 | 氨合成活性 | 13.6 % | 13.6 | 13.6 | % | 表 3 中，Ba-Ru/CeO2 的 Ammonia concentration 在 425 ℃ 为 13.6 %。
助剂对 Ru/CeO₂ 催化剂的表面性质及氨合成性能的影响 | n32 | 氨合成活性 | 13.7 % | 13.7 | 13.7 | % | 表 3 中，K-Ru/CeO2 的 Ammonia concentration 在 425 ℃ 为 13.7 %。
助剂对 Ru/CeO₂ 催化剂的表面性质及氨合成性能的影响 | n34 | 氨合成活性 | 14.0 % | 14.0 | 14.0 | % | 表 3 中，F-Ru/CeO2 的 Ammonia concentration 在 425 ℃ 为 14.0 %。
助剂对 Ru/CeO₂ 催化剂的表面性质及氨合成性能的影响 | n44 | 氨合成活性 | 15.9 % | 15.9 | 15.9 | % | 表 3 中，Ba+Cs-Ru/CeO2 的 Ammonia concentration 在 425 ℃ 为 15.9 %。
助剂对 Ru/CeO₂ 催化剂的表面性质及氨合成性能的影响 | n38 | 氨合成活性 | 16.0 % | 16.0 | 16.0 | % | 表 3 中，Cs-Ru/CeO2 的 Ammonia concentration 在 425 ℃ 为 16.0 %。
助剂对 Ru/CeO₂ 催化剂的表面性质及氨合成性能的影响 | n42 | 氨合成活性 | 16.2 % | 16.2 | 16.2 | % | 表 3 中，F+Cs-Ru/CeO2 的 Ammonia concentration 在 425 ℃ 为 16.2 %。
助剂对 Ru/CeO₂ 催化剂的表面性质及氨合成性能的影响 | n10 | 活性组分 | Ru | Ru |  |  | 文中研究的是一系列负载型钌催化剂，样品名称均写作 Ru/CeO2、K-Ru/CeO2、Cs-Ru/CeO2 等。
助剂对 Ru/CeO₂ 催化剂的表面性质及氨合成性能的影响 | n25 | 温度 | 425 °C | 425 ℃ | 425 | °C | 表 3 给出了 425 ℃ 下各样品的 Ammonia concentration。
助剂对 Ru/CeO₂ 催化剂的表面性质及氨合成性能的影响 | n27 | 空速 | 10000 h⁻¹ | 10 000 h－1 | 10000 | h⁻¹ | 表 3 的 reaction conditions 标明空速为 10 000 h－1。
助剂对 Ru/CeO₂ 催化剂的表面性质及氨合成性能的影响 | n21 | 表征方法 | 表征方法1 | 表征方法1 |  |  | 利用 N2 物理吸附、X 射线衍射(XRD)、CO 化学吸附等手段对催化剂进行了表征。