## NodeSummary
paper_title | node_type | count | sample_values
SrO 助催化剂对 Fe₁₋ₓO 基熔铁氨合成催化剂性能的影响 | H₂-TPR | 1 | H₂-TPR
SrO 助催化剂对 Fe₁₋ₓO 基熔铁氨合成催化剂性能的影响 | N₂-TPD | 1 | N₂-TPD
SrO 助催化剂对 Fe₁₋ₓO 基熔铁氨合成催化剂性能的影响 | SEM | 1 | SEM
SrO 助催化剂对 Fe₁₋ₓO 基熔铁氨合成催化剂性能的影响 | XRD | 1 | XRD
SrO 助催化剂对 Fe₁₋ₓO 基熔铁氨合成催化剂性能的影响 | 催化剂 | 8 | Fe₁₋ₓO 基熔铁氨合成催化剂 ¦ 0.2 % SrO/Fe₁₋ₓO 基熔铁氨合成催化剂 ¦ 0.3 % SrO/Fe₁₋ₓO 基熔铁氨合成催化剂
SrO 助催化剂对 Fe₁₋ₓO 基熔铁氨合成催化剂性能的影响 | 催化性能 | 3 | 随 SrO 含量变化呈火山型活性趋势 ¦ 0.4 % SrO 时活性最高 ¦ 0.8 % SrO 时耐热性能降低
SrO 助催化剂对 Fe₁₋ₓO 基熔铁氨合成催化剂性能的影响 | 制备工艺 | 1 | Fe₁₋ₓO 基催化剂制备与活化工艺
SrO 助催化剂对 Fe₁₋ₓO 基熔铁氨合成催化剂性能的影响 | 制备方式 | 1 | 高温熔融法
SrO 助催化剂对 Fe₁₋ₓO 基熔铁氨合成催化剂性能的影响 | 加氢步骤 | 1 | 有利于 NHx 物种加氢
SrO 助催化剂对 Fe₁₋ₓO 基熔铁氨合成催化剂性能的影响 | 助剂 | 2 | SrO ¦ Al
SrO 助催化剂对 Fe₁₋ₓO 基熔铁氨合成催化剂性能的影响 | 助剂含量 | 7 | 0.2 % SrO ¦ 0.3 % SrO ¦ 0.4 % SrO
SrO 助催化剂对 Fe₁₋ₓO 基熔铁氨合成催化剂性能的影响 | 压力 | 1 | 15 MPa
SrO 助催化剂对 Fe₁₋ₓO 基熔铁氨合成催化剂性能的影响 | 原料选择 | 1 | 磁铁矿粉、还原铁粉、Al、K、Ca、Sr 等助催化剂前体
SrO 助催化剂对 Fe₁₋ₓO 基熔铁氨合成催化剂性能的影响 | 反应时间 | 1 | 15 h
SrO 助催化剂对 Fe₁₋ₓO 基熔铁氨合成催化剂性能的影响 | 反应机理 | 3 | 0.4 % SrO 促进 N₂ 解离吸附 ¦ 0.2 % SrO 降低 NHx 物种稳定性 ¦ 过量 SrO 抑制机理
SrO 助催化剂对 Fe₁₋ₓO 基熔铁氨合成催化剂性能的影响 | 反应条件 | 2 | 活性评价条件 ¦ 耐热测试条件
SrO 助催化剂对 Fe₁₋ₓO 基熔铁氨合成催化剂性能的影响 | 文档 | 0
SrO 助催化剂对 Fe₁₋ₓO 基熔铁氨合成催化剂性能的影响 | 晶相结构 | 6 | FeO 主相 ¦ Ca₂Fe₂O₄ 次要物相 ¦ 3CaO·Al₂O₃
SrO 助催化剂对 Fe₁₋ₓO 基熔铁氨合成催化剂性能的影响 | 氢氮比 | 1 | H₂:N₂ = 3:1
SrO 助催化剂对 Fe₁₋ₓO 基熔铁氨合成催化剂性能的影响 | 氨合成活性 | 2 | 活性先增加后降低 ¦ 活性最高
SrO 助催化剂对 Fe₁₋ₓO 基熔铁氨合成催化剂性能的影响 | 活化能 | 1 | N₂ 解离吸附活化能降低
SrO 助催化剂对 Fe₁₋ₓO 基熔铁氨合成催化剂性能的影响 | 活性位模型 | 1 | SrO 覆盖表面部分活性位
SrO 助催化剂对 Fe₁₋ₓO 基熔铁氨合成催化剂性能的影响 | 活性组分 | 1 | Fe
SrO 助催化剂对 Fe₁₋ₓO 基熔铁氨合成催化剂性能的影响 | 混合方式 | 1 | 研磨均匀后熔融
SrO 助催化剂对 Fe₁₋ₓO 基熔铁氨合成催化剂性能的影响 | 温度 | 4 | 400 °C ¦ 425 °C ¦ 450 °C
SrO 助催化剂对 Fe₁₋ₓO 基熔铁氨合成催化剂性能的影响 | 稳定性 | 1 | 耐热性能降低
SrO 助催化剂对 Fe₁₋ₓO 基熔铁氨合成催化剂性能的影响 | 空速 | 1 | 30000 h⁻¹
SrO 助催化剂对 Fe₁₋ₓO 基熔铁氨合成催化剂性能的影响 | 脱附机理 | 1 | 有利于 NHx 物种脱附
SrO 助催化剂对 Fe₁₋ₓO 基熔铁氨合成催化剂性能的影响 | 表征方法 | 1 | 表征方法
SrO 助催化剂对 Fe₁₋ₓO 基熔铁氨合成催化剂性能的影响 | 还原活化 | 1 | 400 °C、425 °C、450 °C、475 °C、500 °C 依次还原
SrO 助催化剂对 Fe₁₋ₓO 基熔铁氨合成催化剂性能的影响 | 速率控制步骤 | 1 | N₂ 解离吸附
Note on D11: 10156: 助剂未提取完全
Note on D27: 10156: 不完全是，低加入量SrO时，耐热后是活性高的
Note on D30: 10156: 表征方法包括标黄的
Note on D31: 10156: 逐步升温至500 然后还原

## NodeReview
paper_title | node_id | node_type | display_name | original_name | value | unit | evidence_text | review_status | review_comment | corrected_value
SrO 助催化剂对 Fe₁₋ₓO 基熔铁氨合成催化剂性能的影响 | n42 | H₂-TPR | H₂-TPR | H2-TPR |  |  | 程序升温还原（H₂-TPR）在装有热导检测器的 GC1690 气相色谱中进行。
SrO 助催化剂对 Fe₁₋ₓO 基熔铁氨合成催化剂性能的影响 | n43 | N₂-TPD | N₂-TPD | N2-TPD |  |  | 程序升温脱附（N₂-TPD）在上述装置中进行。
SrO 助催化剂对 Fe₁₋ₓO 基熔铁氨合成催化剂性能的影响 | n45 | SEM | SEM | 扫描电子显微镜 |  |  | 采用 Hitachi S-4700 型扫描电子显微镜对反应前催化剂进行扫描，工作电压为 15 kV。
SrO 助催化剂对 Fe₁₋ₓO 基熔铁氨合成催化剂性能的影响 | n44 | XRD | XRD | XRD |  |  | 催化剂反应前的物相，采用瑞士 Thermo ARL X'TRA 射线衍射仪测定。
SrO 助催化剂对 Fe₁₋ₓO 基熔铁氨合成催化剂性能的影响 | n3 | 催化剂 | 0.2 % SrO/Fe₁₋ₓO 基熔铁氨合成催化剂 | 0.2%SrO |  |  | 表 2 列出了 SrO 质量分数为 0.2% 的 Fe₁₋ₓO 基催化剂表面元素分析结果。
SrO 助催化剂对 Fe₁₋ₓO 基熔铁氨合成催化剂性能的影响 | n4 | 催化剂 | 0.3 % SrO/Fe₁₋ₓO 基熔铁氨合成催化剂 | 0.3%SrO |  |  | 图 1 和表 2 中给出了 SrO 质量分数为 0.3% 的 Fe₁₋ₓO 基催化剂。
SrO 助催化剂对 Fe₁₋ₓO 基熔铁氨合成催化剂性能的影响 | n5 | 催化剂 | 0.4 % SrO/Fe₁₋ₓO 基熔铁氨合成催化剂 | 0.4%SrO |  |  | 当 SrO 质量分数为 0.4% 时，催化剂活性最高。
SrO 助催化剂对 Fe₁₋ₓO 基熔铁氨合成催化剂性能的影响 | n6 | 催化剂 | 0.5 % SrO/Fe₁₋ₓO 基熔铁氨合成催化剂 | 0.5%SrO |  |  | 图 1 和表 1 中给出了 SrO 质量分数为 0.5% 的 Fe₁₋ₓO 基催化剂。
SrO 助催化剂对 Fe₁₋ₓO 基熔铁氨合成催化剂性能的影响 | n7 | 催化剂 | 0.8 % SrO/Fe₁₋ₓO 基熔铁氨合成催化剂 | 0.8%SrO |  |  | 当 SrO 质量分数为 0.8% 时，催化剂的耐热后活性出现较明显的下降。
SrO 助催化剂对 Fe₁₋ₓO 基熔铁氨合成催化剂性能的影响 | n8 | 催化剂 | 2.0 % SrO/Fe₁₋ₓO 基熔铁氨合成催化剂 | 2%SrO |  |  | 图 5 和表 3 中给出了 SrO 质量分数为 2% 的催化剂物相信息。
SrO 助催化剂对 Fe₁₋ₓO 基熔铁氨合成催化剂性能的影响 | n9 | 催化剂 | 4.0 % SrO/Fe₁₋ₓO 基熔铁氨合成催化剂 | 4%SrO |  |  | 图 5 和表 3 中给出了 SrO 质量分数为 4% 的催化剂物相信息。
SrO 助催化剂对 Fe₁₋ₓO 基熔铁氨合成催化剂性能的影响 | n2 | 催化剂 | Fe₁₋ₓO 基熔铁氨合成催化剂 | Fe1-xO 基熔铁氨合成催化剂 |  |  | 采用高温熔融法制备了不同 SrO 含量的 Fe₁₋ₓO 基氨合成催化剂。
SrO 助催化剂对 Fe₁₋ₓO 基熔铁氨合成催化剂性能的影响 | n37 | 催化性能 | 0.4 % SrO 时活性最高 | 当 SrO 质量分数为 0.4% 时，催化剂活性最高 |  |  | 当 SrO 质量分数为 0.4% 时，催化剂活性最高。
SrO 助催化剂对 Fe₁₋ₓO 基熔铁氨合成催化剂性能的影响 | n39 | 催化性能 | 0.8 % SrO 时耐热性能降低 | 当 SrO 质量分数为 0.8% 时，耐热性能有所降低 |  |  | 当 SrO 质量分数为 0.8% 时，催化剂的耐热后活性出现较明显的下降，说明催化剂的耐热性能有所降低。
SrO 助催化剂对 Fe₁₋ₓO 基熔铁氨合成催化剂性能的影响 | n35 | 催化性能 | 随 SrO 含量变化呈火山型活性趋势 | 火山型活性变化趋势 |  |  | 随着 SrO 含量的增加，催化剂的活性先增加后降低，呈现出火山型活性变化趋势。
SrO 助催化剂对 Fe₁₋ₓO 基熔铁氨合成催化剂性能的影响 | n21 | 制备工艺 | Fe₁₋ₓO 基催化剂制备与活化工艺 | 制备与活化工艺 |  |  | 催化剂采用高温熔融法制备；在催化剂活性检测前，催化剂依次在 400 °C、425 °C、450 °C、475 °C、500 °C 温度下分别还原 4 h、6 h、10 h、4 h、2 h。
SrO 助催化剂对 Fe₁₋ₓO 基熔铁氨合成催化剂性能的影响 | n20 | 制备方式 | 高温熔融法 | 高温熔融法 |  |  | 催化剂采用高温熔融法制备。
SrO 助催化剂对 Fe₁₋ₓO 基熔铁氨合成催化剂性能的影响 | n56 | 加氢步骤 | 有利于 NHx 物种加氢 | 有利于 NHx 物种的加氢 |  |  | 当 SrO 质量分数为 0.2% 时，其吸附活化能 Ea 最大，不利于 N₂ 的解离，但是降低了 NHx 物种的稳定性，有利于 NHx 物种的加氢和脱附，提高了催化剂的活性。
SrO 助催化剂对 Fe₁₋ₓO 基熔铁氨合成催化剂性能的影响 | n12 | 助剂 | Al | Al |  |  | Al 是重要的结构助催化剂，能够抑制 α-Fe 活性相的烧结。
SrO 助催化剂对 Fe₁₋ₓO 基熔铁氨合成催化剂性能的影响 | n11 | 助剂 | SrO | SrO |  |  | 采用高温熔融法制备了不同 SrO 含量的 Fe₁₋ₓO 基氨合成催化剂。
SrO 助催化剂对 Fe₁₋ₓO 基熔铁氨合成催化剂性能的影响 | n13 | 助剂含量 | 0.2 % SrO | 0.2%SrO | 0.2 | % | 表 2 中列出了 SrO 质量分数为 0.2% 的催化剂。
SrO 助催化剂对 Fe₁₋ₓO 基熔铁氨合成催化剂性能的影响 | n14 | 助剂含量 | 0.3 % SrO | 0.3%SrO | 0.3 | % | 图 1 和表 2 中给出了 SrO 质量分数为 0.3% 的催化剂。
SrO 助催化剂对 Fe₁₋ₓO 基熔铁氨合成催化剂性能的影响 | n15 | 助剂含量 | 0.4 % SrO | 0.4%SrO | 0.4 | % | 当 SrO 质量分数为 0.4% 时，催化剂活性最高。
SrO 助催化剂对 Fe₁₋ₓO 基熔铁氨合成催化剂性能的影响 | n16 | 助剂含量 | 0.5 % SrO | 0.5%SrO | 0.5 | % | 表 1 中给出了 SrO 质量分数为 0.5% 的催化剂耐热系数。
SrO 助催化剂对 Fe₁₋ₓO 基熔铁氨合成催化剂性能的影响 | n17 | 助剂含量 | 0.8 % SrO | 0.8%SrO | 0.8 | % | 当 SrO 质量分数为 0.8% 时，催化剂的耐热后活性出现较明显的下降。
SrO 助催化剂对 Fe₁₋ₓO 基熔铁氨合成催化剂性能的影响 | n18 | 助剂含量 | 2.0 % SrO | 2%SrO | 2.0 | % | 表 3 中列出了 SrO 质量分数为 2% 的催化剂物相含量分析。
SrO 助催化剂对 Fe₁₋ₓO 基熔铁氨合成催化剂性能的影响 | n19 | 助剂含量 | 4.0 % SrO | 4%SrO | 4.0 | % | 表 3 中列出了 SrO 质量分数为 4% 的催化剂物相含量分析。
SrO 助催化剂对 Fe₁₋ₓO 基熔铁氨合成催化剂性能的影响 | n29 | 压力 | 15 MPa | 15MPa | 15 | MPa | 在类似工业条件下（15 MPa、30000 h⁻¹）使用固定床反应器对催化剂进行了氨合成活性评价。
SrO 助催化剂对 Fe₁₋ₓO 基熔铁氨合成催化剂性能的影响 | n22 | 原料选择 | 磁铁矿粉、还原铁粉、Al、K、Ca、Sr 等助催化剂前体 | 磁铁矿粉、还原铁粉、Al、K、Ca、Sr 等助催化剂前体 |  |  | 称取一定量的磁铁矿粉、还原铁粉、Al、K、Ca、Sr 等助催化剂前体研磨均匀，置于电阻炉中熔融。
SrO 助催化剂对 Fe₁₋ₓO 基熔铁氨合成催化剂性能的影响 | n34 | 反应时间 | 15 h | 15h | 15 | h | 之后催化剂在 500 °C 下耐热 15 h，测定耐热后催化剂的出口氨浓度。
SrO 助催化剂对 Fe₁₋ₓO 基熔铁氨合成催化剂性能的影响 | n55 | 反应机理 | 0.2 % SrO 降低 NHx 物种稳定性 | 0.2%SrO 降低 NHx 物种稳定性 |  |  | 当 SrO 质量分数为 0.2% 时，其吸附活化能 Ea 最大，不利于 N₂ 的解离，但是降低了 NHx 物种的稳定性，有利于 NHx 物种的加氢和脱附，提高了催化剂的活性。
SrO 助催化剂对 Fe₁₋ₓO 基熔铁氨合成催化剂性能的影响 | n52 | 反应机理 | 0.4 % SrO 促进 N₂ 解离吸附 | 0.4%SrO 更有利于 N2 解离吸附 |  |  | SrO 质量分数为 0.4% 的催化剂脱附活化能最大，其吸附活化能最小，更加有利于 N₂ 的解离吸附，从而提高催化剂的活性。
SrO 助催化剂对 Fe₁₋ₓO 基熔铁氨合成催化剂性能的影响 | n58 | 反应机理 | 过量 SrO 抑制机理 | 过量 SrO 覆盖活性位并消耗结构助催化剂 Al |  |  | SrO 含量进一步增加，覆盖了表面部分活性位，消耗了体相的重要结构助催化剂 Al，降低了催化剂的活性和耐热性能。
SrO 助催化剂对 Fe₁₋ₓO 基熔铁氨合成催化剂性能的影响 | n25 | 反应条件 | 活性评价条件 | 活性评价条件 |  |  | 还原后降至测定温度（400 °C、425 °C、450 °C），在 15 MPa、空速 30000 h⁻¹ 条件下测定出口氨浓度。
SrO 助催化剂对 Fe₁₋ₓO 基熔铁氨合成催化剂性能的影响 | n32 | 反应条件 | 耐热测试条件 | 500℃耐热 15h |  |  | 之后催化剂在 500 °C 下耐热 15 h，测定耐热后催化剂的出口氨浓度。
SrO 助催化剂对 Fe₁₋ₓO 基熔铁氨合成催化剂性能的影响 | n1 | 文档 |  |  |  |  | 题名为“SrO 助催化剂对 Fe₁₋ₓO 基熔铁氨合成催化剂性能的影响”，发表于《化工进展》2019 年第 38 卷第 3 期。
SrO 助催化剂对 Fe₁₋ₓO 基熔铁氨合成催化剂性能的影响 | n50 | 晶相结构 | 12SrO·7Al₂O₃ | 12SrO·7Al2O3 |  |  | 表 3 中，SrO 质量分数为 2% 的催化剂含 Al 物相为 12SrO·7Al₂O₃。
SrO 助催化剂对 Fe₁₋ₓO 基熔铁氨合成催化剂性能的影响 | n48 | 晶相结构 | 3CaO·Al₂O₃ | 3CaO·Al2O3 |  |  | 当 SrO 质量分数在 0-0.4% 范围内，并没有出现含 Sr 的物相，含 Al 的物相为 3CaO·Al₂O₃。
SrO 助催化剂对 Fe₁₋ₓO 基熔铁氨合成催化剂性能的影响 | n51 | 晶相结构 | 3SrO·Al₂O₃ | 3SrO·Al2O3 |  |  | 最终形成铝酸锶（3SrO·Al₂O₃）；表 3 中，SrO 质量分数为 4% 的催化剂含 Al 物相为 3SrO·Al₂O₃。
SrO 助催化剂对 Fe₁₋ₓO 基熔铁氨合成催化剂性能的影响 | n47 | 晶相结构 | Ca₂Fe₂O₄ 次要物相 | Ca2Fe2O4 |  |  | 除了主相 FeO 外，还有次要物相 Ca₂Fe₂O₄ 被检测出。
SrO 助催化剂对 Fe₁₋ₓO 基熔铁氨合成催化剂性能的影响 | n46 | 晶相结构 | FeO 主相 | FeO |  |  | Fe₁₋ₓO 基催化剂中母体是 FeO，故 XRD 谱图中 FeO 物相为主要物相。
SrO 助催化剂对 Fe₁₋ₓO 基熔铁氨合成催化剂性能的影响 | n49 | 晶相结构 | SrO·2Al₂O₃ | SrO·2Al2O3 |  |  | 随着 SrO 质量分数的进一步增加，出现了含 Sr 的物相锶铝盐（SrO·2Al₂O₃）。
SrO 助催化剂对 Fe₁₋ₓO 基熔铁氨合成催化剂性能的影响 | n31 | 氢氮比 | H₂:N₂ = 3:1 | H2:N2 摩尔比为 3:1 | 3:1 |  | 反应气 H₂:N₂ 摩尔比为 3:1，还原压力 5 MPa，空速 30000 h⁻¹。
SrO 助催化剂对 Fe₁₋ₓO 基熔铁氨合成催化剂性能的影响 | n36 | 氨合成活性 | 活性先增加后降低 | 火山型活性变化趋势 |  |  | 随着 SrO 含量的增加，催化剂的活性先增加后降低，呈现出火山型活性变化趋势。
SrO 助催化剂对 Fe₁₋ₓO 基熔铁氨合成催化剂性能的影响 | n38 | 氨合成活性 | 活性最高 | 活性最高 |  |  | 当 SrO 质量分数为 0.4% 时，催化剂活性最高。
SrO 助催化剂对 Fe₁₋ₓO 基熔铁氨合成催化剂性能的影响 | n54 | 活化能 | N₂ 解离吸附活化能降低 | 降低 N2 的解离活化能 |  |  | 少量 SrO 的添加降低了 N₂ 的解离活化能或降低了 NHx 物种的稳定性，提高了催化剂的活性。
SrO 助催化剂对 Fe₁₋ₓO 基熔铁氨合成催化剂性能的影响 | n59 | 活性位模型 | SrO 覆盖表面部分活性位 | 覆盖了表面部分活性位 |  |  | SrO 含量进一步增加，覆盖了表面部分活性位，消耗了体相的重要结构助催化剂 Al，降低了催化剂的活性和耐热性能。
SrO 助催化剂对 Fe₁₋ₓO 基熔铁氨合成催化剂性能的影响 | n10 | 活性组分 | Fe | Fe |  |  | 无论对于 Fe₃O₄ 基还是 Fe₁₋ₓO 基催化剂，助催化剂在提高催化剂比表面积、增强抗烧结能力、提高催化剂活性方面起着至关重要的作用。
SrO 助催化剂对 Fe₁₋ₓO 基熔铁氨合成催化剂性能的影响 | n23 | 混合方式 | 研磨均匀后熔融 | 研磨均匀 |  |  | 称取一定量的磁铁矿粉、还原铁粉、Al、K、Ca、Sr 等助催化剂前体研磨均匀，置于电阻炉中熔融。
SrO 助催化剂对 Fe₁₋ₓO 基熔铁氨合成催化剂性能的影响 | n26 | 温度 | 400 °C | 400℃ | 400 | °C | 还原后降至测定温度（400 °C、425 °C、450 °C），在 15 MPa、空速 30000 h⁻¹ 条件下测定出口氨浓度。
SrO 助催化剂对 Fe₁₋ₓO 基熔铁氨合成催化剂性能的影响 | n27 | 温度 | 425 °C | 425℃ | 425 | °C | 还原后降至测定温度（400 °C、425 °C、450 °C），在 15 MPa、空速 30000 h⁻¹ 条件下测定出口氨浓度。
SrO 助催化剂对 Fe₁₋ₓO 基熔铁氨合成催化剂性能的影响 | n28 | 温度 | 450 °C | 450℃ | 450 | °C | 还原后降至测定温度（400 °C、425 °C、450 °C），在 15 MPa、空速 30000 h⁻¹ 条件下测定出口氨浓度。
SrO 助催化剂对 Fe₁₋ₓO 基熔铁氨合成催化剂性能的影响 | n33 | 温度 | 500 °C | 500℃ | 500 | °C | 之后催化剂在 500 °C 下耐热 15 h，测定耐热后催化剂的出口氨浓度。
SrO 助催化剂对 Fe₁₋ₓO 基熔铁氨合成催化剂性能的影响 | n40 | 稳定性 | 耐热性能降低 | 耐热性能有所降低 |  |  | 当 SrO 质量分数为 0.8% 时，催化剂的耐热后活性出现较明显的下降，说明催化剂的耐热性能有所降低。
SrO 助催化剂对 Fe₁₋ₓO 基熔铁氨合成催化剂性能的影响 | n30 | 空速 | 30000 h⁻¹ | 30000h-1 | 30000 | h⁻¹ | 在类似工业条件下（15 MPa、30000 h⁻¹）使用固定床反应器对催化剂进行了氨合成活性评价。
SrO 助催化剂对 Fe₁₋ₓO 基熔铁氨合成催化剂性能的影响 | n57 | 脱附机理 | 有利于 NHx 物种脱附 | 有利于 NHx 物种的脱附 |  |  | 当 SrO 质量分数为 0.2% 时，其吸附活化能 Ea 最大，不利于 N₂ 的解离，但是降低了 NHx 物种的稳定性，有利于 NHx 物种的加氢和脱附，提高了催化剂的活性。
SrO 助催化剂对 Fe₁₋ₓO 基熔铁氨合成催化剂性能的影响 | n41 | 表征方法 | 表征方法 | 表征方法 |  |  | 并采用 X 射线能谱仪（EDS）、程序升温还原（H₂-TPR）、程序升温脱附（N₂-TPD）、X 射线粉末衍射（XRD）对样品进行表征。
SrO 助催化剂对 Fe₁₋ₓO 基熔铁氨合成催化剂性能的影响 | n24 | 还原活化 | 400 °C、425 °C、450 °C、475 °C、500 °C 依次还原 | 依次在 400℃、425℃、450℃、475℃、500℃温度下分别还原 4h、6h、10h、4h、2h |  |  | 在催化剂活性检测前，催化剂依次在 400 °C、425 °C、450 °C、475 °C、500 °C 温度下分别还原 4 h、6 h、10 h、4 h、2 h。
SrO 助催化剂对 Fe₁₋ₓO 基熔铁氨合成催化剂性能的影响 | n53 | 速率控制步骤 | N₂ 解离吸附 | N2 解离吸附 |  |  | 对于氨合成来说，N₂ 的解离吸附是速控步骤。